## gdProduccionDetallado
FRAM01
Todos
Todos
Del | 17/06/2026
al | 18/06/2026
Cargado (Patio) | NO
Químico (Obt.) | SI
Por Mes | NO
Por Dia | NO
Por Grado | NO
Detallado por Colada | SI
Detallado por Colada | Fecha Administrativa | Hora Final | Grado Cargado | Banda Gdo Cargado | Grado Obtenido | Banda Gdo Obtenido | Causa Desviación | Causa No Verde | Laboratorista | Horno Fusión | No. Colada | No. Col. Desv. | Tcm/Col | TPQB/Col | % RDMTO | TPQB[+] | Min VAC/VAC | Min Con | Min Aux | Min Dem[+] | KgCM min tc | KgPQB min nto | TPQB HR | MW | KWh HF | KWh HA | KWh TCM[+] | KWh TPQB | KWh HA TPQB | Min HA TOT[+] | Kgs TPQB/AyA | TEMP VAC HF[+] | PPM 02 HF | O2 Instantáneo | Factor O2 | Eficiencia O2 | PPM N2 HF | PPM N FINAL | NM3O2 HR | NM3O2 TPQB[+] | NM3O2/TCM | NM3O2 CJ TCM | Nm3 Metano CJ | Distri No | Coladas por Dist. | % FeO2 HF | % FeO2 HA | %C[+] | %Mn | %S | %Si | %Cu | Mn/Si | Jefe de Produccion
91701 | 01/07/2026 | 00:55:24 | 1028-6V | ROJA | 1028-6V | ROJA |  |  | JESUS PEREZ GONZALEZ | FRAM01 | 91701 | 0 | 193.6 | 145.48248 | 75.15 | 145.48248 | 56.11334121 | 44.70000839 | 10.53333282 | 0.88 | 4331.095 | 2633.961 | 155.5592 | 103.6242 | 77200 | 2250 | 398.7603 | 530.6481 | 15.46578 | 24 | 69.62075 | 1616 | 761 | 121 | 2.109308 | 89 | 0 | 90 | 5828.56 | 37.46843 | 28.15599 | 10.46488 | 0.1446281 | 0 | 0 | 19.2 | 0.41 | 0.26 | 1.344 | 0.0082 | 0.2335 | 0.1465 | 5.755889 | CRUZ IVAN RINCON GAMEZ
91702 | 01/07/2026 | 01:37:34 | 1028-6V | ROJA | 1028-6V | ROJA |  |  | JESUS PEREZ GONZALEZ | FRAM01 | 91702 | 0 | 164.35 | 148.7889 | 90.53 | 148.7889 | 41.35333226 | 32.54999924 | 5.83333302 | 2.97 | 5049.155 | 3876.394 | 215.8794 | 111.5207 | 60500 | 3650 | 368.1168 | 406.6164 | 24.5314 | 33.35 | 65.51295 | 1599 | 828 | 162 | 2.804936 | 93 | 0 | 90 | 7653.555 | 35.45291 | 32.09614 | 9.765744 | 0.2798905 | 0 | 0 | 0 | 0 | 0.26 | 1.319 | 0.0102 | 0.221 | 0.206 | 5.968326 | CRUZ IVAN RINCON GAMEZ
91703 | 01/07/2026 | 02:14:04 | 1028-6V | ROJA | 1028-6V | ROJA |  |  | JESUS PEREZ GONZALEZ | FRAM01 | 91703 | 0 | 145.23 | 148.7889 | 102.45 | 148.7889 | 36.56333311 | 25.75 | 6.48333311 | 4.33 | 5640 | 4615.995 | 244.1608 | 111.3786 | 47800 | 5450 | 329.1331 | 321.2605 | 36.62908 | 52.4333 | 66.53453 | 1635 | 716 | 168 | 4.311559 | 106 | 0 | 97.5 | 7131.735 | 29.20917 | 29.92495 | 9.157887 | 0 | 0 | 0 | 18.93 | 0.9 | 0.2875 | 1.323 | 0.0104 | 0.2445 | 0.2165 | 5.411043 | CRUZ IVAN RINCON GAMEZ
91704 | 01/07/2026 | 02:52:44 | 1028-6V | ROJA | 1028-6V | ROJA |  |  | JESUS PEREZ GONZALEZ | FRAM01 | 91704 | 0 | 154.04 | 148.7889 | 96.59 | 148.7889 | 38.40333616 | 29.80000305 | 5.48333311 | 3.12 | 5169.127 | 4216.974 | 232.4625 | 110.9396 | 55100 | 4250 | 357.6993 | 370.3233 | 28.56396 | 65.6 | 66.36651 | 1645 | 674 | 167 | 3.094776 | 95 | 0 | 94 | 7811.821 | 33.60466 | 32.4591 | 10.14022 | 0 | 0 | 0 | 0 | 0 | 0.282 | 1.3095 | 0.0072 | 0.2335 | 0.21 | 5.608137 | CRUZ IVAN RINCON GAMEZ
91705 | 01/07/2026 | 03:59:10 | 1028-6V | ROJA | 1028-6V | ROJA |  |  | JESUS PEREZ GONZALEZ | FRAM01 | 91705 | 0 | 156.07 | 115.7247 | 74.15 | 115.7247 | 66.48666431 | 27.34999847 | 5.11666584 | 34.02 | 5706.399 | 3564.416 | 104.4342 | 112.7605 | 51400 | 5400 | 329.3394 | 444.1576 | 46.66247 | 50.6334 | 89.07865 | 1601 | 472 | 173 | 4.246104 | 106 | 0 | 100 | 4273.037 | 40.91607 | 30.33895 | 8.970334 | 0 | 0 | 0 | 0 | 0 | 0.29 | 1.323 | 0.0068 | 0.254 | 0.23 | 5.208661 | CRUZ IVAN RINCON GAMEZ
91706 | 01/07/2026 | 05:03:09 | A-36 G5 | ROJA | A-36 G5 | ROJA |  | N | JESUS PEREZ GONZALEZ | FRAM01 | 91706 | 0 | 164.13 | 185.15952 | 112.81 | 185.15952 | 64.0333313 | 29.6333313 | 6.5 | 27.9 | 5538.696 | 5124.341 | 173.4967 | 113.3858 | 56000 | 4150 | 341.193 | 302.4419 | 22.41311 | 41.6667 | 46.14183 | 1614 | 555 | 169 | 3.829458 | 102 | 0 | 93.5 | 4697.241 | 27.07395 | 30.54286 | 8.755255 | 0 | 0 | 0 | 0 | 0 | 0.18 | 0.684 | 0.0078 | 0.2035 | 0.244 | 3.361179 | CRUZ IVAN RINCON GAMEZ
91707 | 01/07/2026 | 05:39:09 | A-36 G5 | ROJA | A-36 G5 | ROJA |  | N | JESUS PEREZ GONZALEZ | FRAM01 | 91707 | 0 | 160.65 | 148.7889 | 92.62 | 148.7889 | 35.39333053 | 26.39999771 | 5.53333282 | 3.46 | 6085.228 | 4659.361 | 252.2321 | 110.4545 | 48600 | 2800 | 302.521 | 326.6373 | 18.81861 | 46.2833 | 58.48286 | 1590 | 360 | 173 | 5.473348 | 117 | 0 | 91 | 7743.832 | 30.70121 | 28.43448 | 8.54653 | 0 | 0 | 0 | 0 | 0 | 0.1675 | 0.6845 | 0.0066 | 0.2115 | 0.2295 | 3.236407 | CRUZ IVAN RINCON GAMEZ
91708 | 01/07/2026 | 06:19:49 | A-36 G5 | ROJA | A-36 G5 | ROJA |  | Mn, N | JOSE ANGEL DE LEON | FRAM01 | 91708 | 0 | 157.41 | 142.17606 | 90.32 | 142.17606 | 39.9300002 | 30.46666718 | 9.33333302 | 0.13 | 5166.63 | 3572.263 | 213.638 | 110.8752594 | 56300 | 2750 | 357.6647 | 395.9879 | 19.34222 | 56.2833 | 59.95805 | 1622 | 768 | 167 | 3.109124 | 95 | 0 | 86 | 7645.379 | 35.78662 | 32.32323 | 9.561019 | 0.3176418 | 0 | 0 | 0 | 0 | 0.147 | 0.651 | 0.0131 | 0.19 | 0.238 | 3.426316 | CRUZ IVAN RINCON GAMEZ
91709 | 01/07/2026 | 07:20:50 | A-36 G5 | ROJA | A-36 G5 | ROJA |  | Mn, N | JOSE ANGEL DE LEON | FRAM01 | 91709 | 0 | 166 | 145.48248 | 87.64 | 145.48248 | 61.100002 | 23.71666908 | 5.18333292 | 32.2 | 6999.297 | 5033.995 | 142.8633 | 111.8201 | 44200 | 2800 | 266.2651 | 303.8167 | 19.2463 | 23.5 | 57.7506 | 1641 | 588 | 194 | 6.900541 | 134 | 0 | 89 | 4532.897 | 31.72891 | 27.80723 | 8.53012 | 0 | 0 | 0 | 0 | 0 | 0.148 | 0.656 | 0.0112 | 0.191 | 0.24 | 3.434555 | CRUZ IVAN RINCON GAMEZ
91710 | 04/07/2026 | 23:58:31 | 1015 VAR | ROJA | 1015 VAR | ROJA |  | S, Si | JESUS PEREZ GONZALEZ | FRAM01 | 91710 | 0 | 196.5 | 144.566856 | 73.57 | 144.566856 | 3876.313 | 47.96667099 | 8.96666622 | 3819.38 | 4096.594 | 2539.23 | 2.237696 | 104.5726 | 83600 | 2950 | 425.4453 | 578.2792 | 20.40578 | 29.6833 | 58.86965 | 1617 | 464 | 109 | 1.226426 | 85 | 0 | 116 | 81.10799 | 36.24621 | 26.66667 | 8.946565 | 0.1119593 | 0 | 0 | 0 | 0.71 | 0.135 | 0.506 | 0.0178 | 0.119 | 0.1365 | 4.252101 | CRUZ IVAN RINCON GAMEZ
91711 | 04/07/2026 | 00:46:43 | 1015 VAR | ROJA | 1015 VAR | ROJA |  | Mn, Si | JESUS PEREZ GONZALEZ | FRAM01 | 91711 | 0 | 166.69 | 150.467544 | 90.27 | 150.467544 | 48.32333149 | 32.34999847 | 7.08333302 | 8.89 | 5152.705 | 3815.745 | 186.826 | 112.5811 | 60700 | 5250 | 364.149 | 403.4093 | 34.89125 | 45.8 | 55.96955 | 1682 | 935 | 171 | 2.830056 | 93 | 0 | 107 | 6873.698 | 36.79199 | 33.21135 | 9.790629 | 0.2939588 | 0 | 0 | 0 | 0.56 | 0.145 | 0.498 | 0.0142 | 0.1265 | 0.1855 | 3.936759 | CRUZ IVAN RINCON GAMEZ
91712 | 04/07/2026 | 02:23:38 | 1015 VAR | ROJA | 1015 VAR | ROJA |  | Si | JESUS PEREZ GONZALEZ | FRAM01 | 91712 | 0 | 170.46 | 144.56666 | 84.81 | 144.56666 | 96.35333712 | 28.38333702 | 6.6500001 | 61.32 | 6005.636 | 4126.546 | 90.02282 | 114.3629 | 54100 | 5350 | 317.3765 | 374.2218 | 37.00715 | 26.55 | 57.2511 | 1633 | 688 | 171 | 4.929667 | 112 | 0 | 100.5 | 3031.343 | 33.67305 | 28.55802 | 8.295201 | 0.2757245 | 0 | 0 | 17.09 | 1.01 | 0.1575 | 0.527 | 0.01 | 0.1405 | 0.212 | 3.75089 | CRUZ IVAN RINCON GAMEZ
91714 | 04/07/2026 | 05:26:00 | 1015 VAR | ROJA | 1015 VAR | ROJA |  | Mn, Si | JESUS PEREZ GONZALEZ | FRAM01 | 91714 | 0 | 168 | 206.5238 | 122.93 | 206.5238 | 113.0333 | 28.1499958 | 5.38333321 | 79.5 | 5968.029 | 6158.762 | 109.6263 | 109.9822 | 51600 | 5550 | 307.1429 | 249.8501 | 26.87342 | 49.6 | 37.76901 | 1635 | 799 | 139 | 6.48 | 122 | 0 | 56.0057 | 2078.148 | 18.95665 | 23.30357 | 7.809524 | 0.2738095 | 1 | 0 | 0 | 0 | 0.146 | 0.4765 | 0.0037 | 0.124 | 0.217 | 3.842742 | CRUZ IVAN RINCON GAMEZ
91715 | 04/07/2026 | 06:38:28 | 1012 TM | ROJA | 1012 TM | ROJA |  | Si | JESUS PEREZ GONZALEZ | FRAM01 | 91715 | 0 | 159.3 | 81.2107 | 50.98 | 81.2107 | 72.53000305 | 33.00000381 | 7.54999924 | 31.98 | 4827.272 | 2002.73 | 67.18105 | 114.5455 | 63000 | 5550 | 395.4802 | 775.7598 | 68.34075 | 48.7333 | 100.0509 | 1653 | 1042 | 160 | 1.889702 | 85 | 0 | 0.01 | 4370.329 | 65.053 | 33.16384 | 10.11299 | 0.3013183 | 0 | 0 | 0 | 0 | 0.1215 | 0.51 | 0.0062 | 0.1315 | 0.245 | 3.878327 | CRUZ IVAN RINCON GAMEZ
91716 | 04/07/2026 | 08:23:55 | 1008 BCO | VERDE | 1008 BCO | VERDE |  |  | Yhair Enrique Arellano Hdz | FRAM01 | 91716 | 0 | 162.79 | 146.7032 | 90.12 | 146.7032 | 105.5433 | 27.04999924 | 6.03333282 | 72.46 | 6018.115 | 4434.354 | 83.39885 | 111.3493576 | 50200 | 12700 | 308.3728 | 342.1875 | 86.56935 | 58.8999 | 52.91091 | 1627 | 732 | 153 | 5.859376 | 119 | 0 | 100 | 2365.474 | 28.36339 | 25.56054 | 8.249892 | 0.2764298 | 1 | 0 | 0 | 1.13 | 0.101 | 0.342 | 0.0054 | 0.087 | 0.269 | 3.931034 | PABLO HERBEY SALAZAR HERNANDEZ
91717 | 04/07/2026 | 12:42:34 | 1008 BCO | VERDE | 1008 BCO | VERDE |  |  | Yhair Enrique Arellano Hdz | FRAM01 | 91717 | 0 | 165.99 | 144.0835 | 86.8 | 144.0835 | 258.9067 | 41.03333282 | 22.13333321 | 195.74 | 4045.248 | 2281.005 | 33.39045 | 109.9594 | 75200 | 3500 | 453.0393 | 521.9196 | 24.29147 | 35.2167 | 59.30381 | 1673 | 1376 | 129 | 0.160038 | 76 | 0 | 94.5 | 1227.083 | 36.74952 | 31.89951 | 9.145129 | 0.301223 | 0 | 0 | 18.4 | 0 | 0.0745 | 0.3285 | 0.0094 | 0.0815 | 0.261 | 4.030675 | PABLO HERBEY SALAZAR HERNANDEZ
91718 | 04/07/2026 | 13:24:27 | 1008 BCO | VERDE | 1008 BCO | VERDE |  |  | Yhair Enrique Arellano Hdz | FRAM01 | 91718 | 0 | 163.83 | 209.576 | 127.92 | 209.576 | 41.94666441 | 28.48333168 | 7.38333273 | 6.08 | 5751.785 | 5843.197 | 299.775 | 110.801651 | 52600 | 2550 | 321.0645 | 250.9829 | 12.16742 | 32.1 | 39.15811 | 1624 | 755 | 167 | 4.699962 | 110 | 0 | 108 | 6834.393 | 22.79841 | 29.16438 | 8.295184 | 0.5005188 | 0 | 0 | 21.9 | 0 | 0.08 | 0.33 | 0.0096 | 0.0905 | 0.244 | 3.646409 | PABLO HERBEY SALAZAR HERNANDEZ
91719 | 04/07/2026 | 14:07:38 | 1006 VDE | ROJA | 1006 VDE | ROJA |  | C, Si | Yhair Enrique Arellano Hdz | FRAM01 | 91719 | 0 | 167.27 | 99.5486 | 59.51 | 99.5486 | 43.24999676 | 30.59999657 | 6.05000019 | 6.6 | 5466.34 | 2716.197 | 138.1021 | 112.7450943 | 57500 | 4550 | 343.7556 | 577.6073 | 45.70632 | 36.8667 | 81.92983 | 1593 | 410 | 166 | 3.760022 | 101 | 0 | 104 | 7059.885 | 51.12076 | 30.42387 | 8.764273 | 0 | 0 | 0 | 0 | 0 | 0.059 | 0.335 | 0.0066 | 0.086 | 0.218 | 3.895349 | PABLO HERBEY SALAZAR HERNANDEZ
91720 | 04/07/2026 | 14:54:35 | 1006 VDE | ROJA | 1006 VDE | ROJA |  | Si | Yhair Enrique Arellano Hdz | FRAM01 | 91720 | 0 | 156.63 | 151.9426 | 97.01 | 151.9426 | 47.07000067 | 27.31666756 | 6.48333311 | 13.27 | 5733.862 | 4495.343 | 193.6808 | 113.7767 | 51800 | 1600 | 330.7157 | 340.9182 | 10.53029 | 31.4834 | 49.00535 | 1590 | 536 | 165 | 4.405682 | 107 | 0 | 0.0107 | 5774.379 | 29.81389 | 28.92166 | 8.05082 | 0 | 0 | 0 | 20.83 | 0 | 0.0425 | 0.327 | 0.0072 | 0.0875 | 0.185 | 3.737143 | PABLO HERBEY SALAZAR HERNANDEZ
91721 | 04/07/2026 | 15:58:55 | 1006 VDE | ROJA | 1006 VDE | ROJA |  | Si | Yhair Enrique Arellano Hdz | FRAM01 | 91721 | 0 | 162.86 | 144.0835 | 88.47 | 144.0835 | 64.06666584 | 31.78333282 | 7.33333302 | 24.95 | 5124.069 | 3683.43 | 134.9377 | 110.0577 | 58300 | 1550 | 357.9762 | 404.6265 | 10.75765 | 21.6167 | 53.33227 | 1605 | 745 | 162 | 3.163527 | 96 | 0 | 0.0102 | 4829.657 | 35.79175 | 31.66523 | 9.370011 | 0.3131524 | 0 | 0 | 22.18 | 0 | 0.036 | 0.3245 | 0.0066 | 0.0855 | 0.1825 | 3.795322 | PABLO HERBEY SALAZAR HERNANDEZ
91722 | 04/07/2026 | 16:39:22 | 1006 VDE | ROJA | 1006 VDE | ROJA |  | Si | Yhair Enrique Arellano Hdz | FRAM01 | 91722 | 0 | 160.92 | 151.9426 | 94.42 | 151.9426 | 40.51666603 | 26.38333321 | 5.53333282 | 8.6 | 6099.305 | 4760.604 | 225.0076 | 111.8888 | 49200 | 2400 | 305.742 | 323.8065 | 15.79544 | 30.05 | 49.87607 | 1648 | 722 | 187 | 4.964583 | 114 | 0 | 102.5 | 7315.508 | 32.51228 | 30.69848 | 8.351976 | 0 | 0 | 0 | 0 | 0 | 0.053 | 0.333 | 0.0102 | 0.082 | 0.184 | 4.060976 | PABLO HERBEY SALAZAR HERNANDEZ
91723 | 04/07/2026 | 17:16:49 | 1006 VDE | ROJA | 1006 VDE | ROJA |  | Si | Yhair Enrique Arellano Hdz | FRAM01 | 91723 | 0 | 158.16 | 204.3366 | 129.2 | 204.3366 | 37.50333416 | 26.55000114 | 5.08333302 | 5.87 | 5957.062 | 6459.534 | 326.9095 | 113.6723175 | 50300 | 1550 | 318.0324 | 246.1625 | 7.585523 | 23.7667 | 37.19989 | 1646 | 828 | 194 | 4.290997 | 107 | 0 | 0.0104 | 8261.665 | 25.27203 | 32.65048 | 9.307031 | 0 | 0 | 0 | 0 | 0 | 0.0395 | 0.333 | 0.0106 | 0.092 | 0.1875 | 3.619565 | PABLO HERBEY SALAZAR HERNANDEZ
91724 | 04/07/2026 | 18:01:31 | 1006 SAE | VERDE | 1006 SAE | VERDE |  |  | Yhair Enrique Arellano Hdz | FRAM01 | 91724 | 0 | 154.99 | 91.460664 | 59.01 | 91.460664 | 44.83333578 | 28.08333588 | 6.0999999 | 10.65 | 5518.931 | 2675.592 | 122.4009 | 114.9436264 | 53800 | 1650 | 347.1192 | 588.231 | 18.04054 | 21.9167 | 85.36238 | 1661 | 1041 | 163 | 3.742143 | 101 | 0 | 102.5 | 6153.457 | 50.27298 | 29.66643 | 8.42635 | 0 | 0 | 0 | 0 | 0 | 0.0495 | 0.3185 | 0.0058 | 0.086 | 0.1905 | 3.703488 | PABLO HERBEY SALAZAR HERNANDEZ
91725 | 04/07/2026 | 18:44:21 | 1006 SAE | ROJA | 1006 SAE | ROJA |  | Cu | Yhair Enrique Arellano Hdz | FRAM01 | 91725 | 0 | 156.42 | 156.368232 | 99.97 | 156.368232 | 42.44332882 | 27.36666298 | 7.11666584 | 7.96 | 5715.713 | 4534.604 | 221.0499 | 113.1303 | 51600 | 750 | 329.8811 | 329.9903 | 4.796371 | 14.2833 | 50.24486 | 1583 | 675 | 170 | 4.303497 | 106 | 0 | 92 | 6590.435 | 29.81424 | 29.80437 | 8.739292 | 0 | 0 | 0 | 22.04 | 0 | 0.041 | 0.325 | 0.0078 | 0.082 | 0.202 | 3.963415 | PABLO HERBEY SALAZAR HERNANDEZ
91726 | 04/07/2026 | 19:26:38 | 1006 SAE | ROJA | 1006 SAE | ROJA |  | Cu | Yhair Enrique Arellano Hdz | FRAM01 | 91726 | 0 | 157.01 | 159.318576 | 101.47 | 159.318576 | 42.33333102 | 25.61666489 | 7.56666613 | 9.15 | 6129.213 | 4801.163 | 225.8059 | 115.0032 | 49100 | 1400 | 312.7189 | 308.1875 | 8.787425 | 20.7833 | 47.24496 | 1632 | 656 | 186 | 4.788418 | 111 | 0 | 105.5 | 6759.213 | 29.93373 | 30.37386 | 8.878415 | 0.312082 | 0 | 0 | 22.11 | 0 | 0.04 | 0.324 | 0.0071 | 0.0875 | 0.2415 | 3.702857 | PABLO HERBEY SALAZAR HERNANDEZ
91727 | 05/07/2026 | 20:10:50 | 1006 SAE | ROJA | 1006 SAE | ROJA |  | Cu | JESUS PEREZ GONZALEZ | FRAM01 | 91727 | 0 | 153.23 | 141.616512 | 92.42 | 141.616512 | 44.23332929 | 26.88332939 | 7.0999999 | 10.25 | 5699.815 | 4167.235 | 192.0948 | 116.057 | 52000 | 1800 | 339.3591 | 367.1888 | 12.71038 | 23.2666 | 54.39337 | 1690 | 1123 | 184 | 3.664282 | 100 | 0 | 99 | 6738.81 | 35.08066 | 32.42185 | 9.162697 | 0.332833 | 0 | 0 | 0 | 0.69 | 0.0435 | 0.309 | 0.0038 | 0.092 | 0.222 | 3.358696 | EFRAIN HECTOR ANDRADE ORDAZ
91728 | 05/07/2026 | 20:57:35 | 1006 SAE | ROJA | 1006 SAE | ROJA |  | Cu | JESUS PEREZ GONZALEZ | FRAM01 | 91728 | 0 | 160.08 | 147.517 | 92.15 | 147.517 | 46.860002 | 28.93333626 | 7.21666574 | 10.71 | 5532.718 | 4080.691 | 188.8822 | 111.9816 | 54000 | 1450 | 337.3313 | 366.0595 | 9.829376 | 19.8833 | 53.04473 | 1598 | 0 | 162 | 4.115518 | 104 | 0 | 108 | 6016.645 | 31.85396 | 29.35407 | 8.464518 | 0.3123438 | 0 | 0 | 22.57 | 0.7 | 0.047 | 0.3215 | 0.0066 | 0.0945 | 0.2015 | 3.402116 | EFRAIN HECTOR ANDRADE ORDAZ
91729 | 05/07/2026 | 21:56:00 | 1006 SAE | VERDE | 1006 SAE | VERDE |  |  | JESUS PEREZ GONZALEZ | FRAM01 | 91729 | 0 | 162.3 | 162.2687 | 99.98 | 162.2687 | 56.70000534 | 34.3500061 | 8.04999924 | 14.3 | 4724.89 | 3827.091 | 171.7129 | 105.8515 | 60600 | 2000 | 373.3826 | 373.4546 | 12.32524 | 24.8667 | 43.04589 | 1578 | 618 | 147 | 2.714094 | 92 | 0 | 109.5 | 5364.021 | 31.23831 | 31.23229 | 9.759704 | 0.8133087 | 0 | 0 | 0 | 0.71 | 0.0455 | 0.318 | 0.0083 | 0.087 | 0.192 | 3.655172 | EFRAIN HECTOR ANDRADE ORDAZ
91730 | 05/07/2026 | 22:47:00 | 1006 SAE | ROJA | 1006 SAE | ROJA |  | Cu | JESUS PEREZ GONZALEZ | FRAM01 | 91730 | 0 | 162.2 | 141.61632 | 87.31 | 141.61632 | 48.94999465 | 33.06666183 | 8.28333282 | 7.6 | 4905.243 | 3424.821 | 173.5849 | 107.9637 | 59500 | 3250 | 366.8311 | 420.1493 | 22.94933 | 34.2334 | 57.82526 | 1661 | 0 | 143 | 3.129501 | 96 | 0 | 99 | 5801.431 | 33.42129 | 29.18002 | 9.284834 | 0.7891492 | 0 | 0 | 0 | 0 | 0.036 | 0.332 | 0.0039 | 0.0805 | 0.2275 | 4.124224 | EFRAIN HECTOR ANDRADE ORDAZ
91731 | 05/07/2026 | 00:37:36 | 1006 SAE | VERDE | 1006 SAE | VERDE |  |  | JESUS PEREZ GONZALEZ | FRAM01 | 91731 | 0 | 160.77 | 150.46734 | 93.59 | 150.46734 | 110.7367 | 33.74999619 | 6.21666622 | 70.77 | 4763.556 | 3764.821 | 81.52711 | 109.3333 | 61500 | 2600 | 382.5341 | 408.7266 | 17.2795 | 17.6 | 53.91868 | 1613 | 808 | 158 | 2.27655 | 88 | 0 | 110 | 2893.351 | 35.48943 | 33.21515 | 9.46694 | 0.3358836 | 0 | 0 | 0.12 | 0 | 0.0475 | 0.327 | 0.0128 | 0.0835 | 0.1995 | 3.916168 | EFRAIN HECTOR ANDRADE ORDAZ
91732 | 05/07/2026 | 01:32:13 | 1006 SAE | ROJA | 1006 SAE | ROJA |  | Cu | JESUS PEREZ GONZALEZ | FRAM01 | 91732 | 0 | 164.14 | 147.5172 | 89.87 | 147.5172 | 54.71999828 | 29.43333244 | 6.36666584 | 18.92 | 5576.671 | 4120.592 | 161.7513 | 109.2639 | 53600 | 2800 | 326.5505 | 363.3475 | 18.98084 | 19.4667 | 52.87519 | 1630 | 815 | 158 | 4.644421 | 109 | 0 | 104 | 5099.781 | 31.52853 | 28.33557 | 8.0541 | 0.3228951 | 0 | 0 | 0 | 0 | 0.047 | 0.328 | 0.0097 | 0.08 | 0.205 | 4.1 | EFRAIN HECTOR ANDRADE ORDAZ
91733 | 05/07/2026 | 02:12:22 | 1006 SAE | VERDE | 1006 SAE | VERDE |  |  | JESUS PEREZ GONZALEZ | FRAM01 | 91733 | 0 | 164.33 | 156.36802 | 95.15 | 156.36802 | 40.20000381 | 30.25000381 | 4.75 | 5.2 | 5432.396 | 4467.657 | 233.3851 | 114.2479 | 57600 | 2950 | 350.5142 | 368.3618 | 18.86575 | 26.9834 | 47.94459 | 1617 | 703 | 158 | 3.683612 | 101 | 0 | 110 | 7167.163 | 30.7096 | 29.22169 | 9.316619 | 0 | 0 | 0 | 0 | 0 | 0.046 | 0.3305 | 0.0106 | 0.082 | 0.1925 | 4.030488 | EFRAIN HECTOR ANDRADE ORDAZ
91734 | 05/07/2026 | 02:54:25 | 1006 SAE | VERDE | 1006 SAE | VERDE |  |  | JESUS PEREZ GONZALEZ | FRAM01 | 91734 | 0 | 164 | 118.0136 | 71.96 | 118.0136 | 42.18666851 | 28.85000229 | 7.96666622 | 5.37 | 5684.575 | 3205.439 | 167.8449 | 112.9289 | 54300 | 1100 | 331.0976 | 460.1165 | 9.32096 | 17.7666 | 63.61979 | 1619 | 909 | 155 | 4.658305 | 109 | 0 | 110 | 6361.725 | 37.90241 | 27.27439 | 7.731707 | 0 | 0 | 0 | 26.87 | 0 | 0.038 | 0.326 | 0.0098 | 0.0855 | 0.1825 | 3.812865 | EFRAIN HECTOR ANDRADE ORDAZ
91735 | 05/07/2026 | 03:31:42 | 1006 VDE BT | ROJA | 1006 VDE BT | ROJA |  | Mn, N | JESUS PEREZ GONZALEZ | FRAM01 | 91735 | 0 | 164.11 | 185.9987 | 113.34 | 185.9987 | 37.36666217 | 28.49999619 | 3.71666598 | 5.15 | 5758.246 | 5773.37 | 298.6599 | 113.8947 | 54100 | 3600 | 329.6569 | 290.8622 | 19.35497 | 35.9 | 39.05404 | 1565 | 446 | 162 | 4.562508 | 108 | 0 | 107 | 7421.589 | 24.84964 | 28.16404 | 7.720431 | 0 | 0 | 0 | 0 | 0 | 0.0565 | 0.3285 | 0.0071 | 0.0905 | 0.1945 | 3.629834 | EFRAIN HECTOR ANDRADE ORDAZ
91736 | 05/07/2026 | 04:22:49 | 1006 VDE BT | ROJA | 1006 VDE BT | ROJA |  | Mn, N | JESUS PEREZ GONZALEZ | FRAM01 | 91736 | 0 | 164 | 206.9563 | 126.19 | 206.9563 | 50.31666488 | 30.18333244 | 18.43333244 | 1.7 | 5433.462 | 4256.9 | 246.7846 | 112.3136 | 56500 | 2800 | 344.5122 | 273.0045 | 13.52943 | 35.3333 | 36.99815 | 1616 | 886 | 159 | 3.877777 | 102 | 0 | 107 | 5730.904 | 23.22229 | 29.30488 | 8.085366 | 0 | 0 | 0 | 0 | 0 | 0.044 | 0.305 | 0.0075 | 0.089 | 0.195 | 3.426966 | EFRAIN HECTOR ANDRADE ORDAZ
91737 | 05/07/2026 | 05:04:21 | 1004 MB | ROJA | 1004 MB | ROJA |  | B, Mn, Si, F4 | JESUS PEREZ GONZALEZ | FRAM01 | 91737 | 0 | 163 | 81.2107 | 49.82 | 81.2107 | 41.60667042 | 29.51667023 | 6.30000019 | 5.79 | 5522.303 | 2267.399 | 117.112 | 114.6471 | 56400 | 2400 | 346.0123 | 694.4898 | 29.55276 | 37.6 | 105.0231 | 1614 | 730 | 178 | 3.473669 | 99 | 0 | 100 | 7588.206 | 64.79442 | 32.28221 | 9.349693 | 0 | 0 | 0 | 29.32 | 0 | 0.043 | 0.324 | 0.0108 | 0.1045 | 0.188 | 3.100478 | EFRAIN HECTOR ANDRADE ORDAZ
91738 | 05/07/2026 | 06:58:07 | 1004 MB | ROJA | 1004 MB | ROJA |  | B, Mn, Si, F4 | Yhair Enrique Arellano Hdz | FRAM01 | 91738 | 0 | 167.17 | 144.0835 | 86.19 | 144.0835 | 113.8299981 | 31.79999924 | 8.69999886 | 73.33 | 5256.918 | 3557.617 | 75.94668 | 109.0566 | 57800 | 6050 | 345.7558 | 401.1563 | 41.98954 | 57.8667 | 55.19438 | 1606 | 823 | 155 | 3.80651 | 102 | 0 | 100 | 2601.775 | 34.25791 | 29.52683 | 8.643895 | 0.3110606 | 0 | 0 | 0 | 0 | 0.0505 | 0.3125 | 0.0034 | 0.09 | 0.187 | 3.472222 | EFRAIN HECTOR ANDRADE ORDAZ
91739 | 05/07/2026 | 09:09:49 | 1004 MB | ROJA | 1004 MB | ROJA |  | B, Mn, Si, F4 | Yhair Enrique Arellano Hdz | FRAM01 | 91739 | 0 | 159.71 | 151.9426 | 95.14 | 151.9426 | 131.7666667 | 33.73333359 | 6.48333311 | 91.55 | 4734.486 | 3778.1 | 69.18712 | 111.5217 | 62700 | 2350 | 392.5866 | 412.6558 | 15.46637 | 23.8833 | 51.74322 | 1621 | 425 | 158 | 1.9597 | 86 | 0 | 100 | 2432.937 | 35.1646 | 33.45439 | 10.18721 | 0 | 0 | 0 | 20.22 | 0 | 0.061 | 0.333 | 0.0088 | 0.086 | 0.1845 | 3.872093 | PABLO HERBEY SALAZAR HERNANDEZ
91740 | 05/07/2026 | 09:45:15 | 1004 MB | ROJA | 1004 MB | ROJA |  | B, Mn, Si, F4 | Yhair Enrique Arellano Hdz | FRAM01 | 91740 | 0 | 163.29 | 157.18212 | 96.26 | 157.18212 | 34.92000114 | 27.05000114 | 6.25 | 1.62 | 6036.599 | 4720.184 | 270.0724 | 112.4584 | 50700 | 3550 | 310.4905 | 322.5558 | 22.58527 | 35.5167 | 48.95595 | 1634 | 870 | 165 | 5.386798 | 116 | 0 | 98.5 | 7690.721 | 28.47652 | 27.41135 | 7.844938 | 0 | 0 | 0 | 21.4 | 0 | 0.0575 | 0.341 | 0.011 | 0.0885 | 0.178 | 3.853107 | PABLO HERBEY SALAZAR HERNANDEZ
91741 | 05/07/2026 | 10:27:01 | 1004 MB | ROJA | 1004 MB | ROJA |  | B, Mn, Si, F4 | Yhair Enrique Arellano Hdz | FRAM01 | 91741 | 0 | 162.47 | 154.562418 | 95.13 | 154.562418 | 41.83333741 | 28.6000042 | 6.13333321 | 7.1 | 5680.768 | 4449.973 | 221.6831 | 112.6573 | 53700 | 1700 | 330.5226 | 347.4325 | 10.99879 | 30.3 | 49.99275 | 1640 | 902 | 158 | 4.56179 | 108 | 0 | 0.0096 | 6518.724 | 29.4056 | 27.9744 | 8.192282 | 0 | 0 | 0 | 22.57 | 1.54 | 0.0495 | 0.324 | 0.0072 | 0.0755 | 0.1735 | 4.291391 | PABLO HERBEY SALAZAR HERNANDEZ
91742 | 05/07/2026 | 11:19:29 | 1004 MB | ROJA | 1004 MB | ROJA |  | B, Mn, Si, F4 | Yhair Enrique Arellano Hdz | FRAM01 | 91742 | 0 | 163.67 | 151.9426 | 92.83 | 151.9426 | 52.57000007 | 32.26666641 | 17.15333366 | 3.15 | 5072.417 | 3074.516 | 173.4175 | 110.8264 | 59600 | 2650 | 364.1474 | 392.2534 | 17.4408 | 20.3 | 48.80922 | 1659 | 1126 | 160 | 2.963598 | 94 | 0 | 96 | 5924.672 | 34.16422 | 31.71626 | 9.71467 | 0 | 0 | 0 | 0 | 1.1 | 0.043 | 0.323 | 0.0088 | 0.0845 | 0.1785 | 3.822485 | PABLO HERBEY SALAZAR HERNANDEZ
91743 | 05/07/2026 | 11:59:54 | 1004 MB | ROJA | 1004 MB | ROJA |  | B, Mn, Si, F4 | Yhair Enrique Arellano Hdz | FRAM01 | 91743 | 0 | 164.18 | 214.8154 | 130.84 | 214.8154 | 40.46999914 | 29.91666603 | 5.98333311 | 4.57 | 5487.911 | 5983.716 | 318.481 | 110.3064 | 55000 | 2550 | 334.9982 | 256.0338 | 11.87066 | 28.5333 | 35.45649 | 1664 | 1147 | 161 | 4.182298 | 105 | 0 | 0.0091 | 7166.79 | 22.50304 | 29.44329 | 8.642953 | 0 | 0 | 0 | 25.42 | 0 | 0.05 | 0.3305 | 0.0108 | 0.0995 | 0.1655 | 3.321608 | PABLO HERBEY SALAZAR HERNANDEZ
91744 | 05/07/2026 | 12:44:55 | 1004 MB HANGERS | ROJA | 1004 MB HANGERS | ROJA |  |  | Yhair Enrique Arellano Hdz | FRAM01 | 91744 | 0 | 158.23 | 98.68392 | 62.37 | 98.68392 | 45.06666641 | 31.60000038 | 11.41666603 | 2.05 | 5007.278 | 2294.086 | 131.3839 | 109.9367 | 57900 | 3050 | 365.923 | 586.7217 | 30.90676 | 30.9334 | 77.42092 | 1660 | 1026 | 146 | 3.1439 | 96 | 0 | 0.0091 | 6180.178 | 47.03907 | 29.33704 | 9.012197 | 0 | 0 | 0 | 22.62 | 0 | 0.055 | 0.3245 | 0.008 | 0.098 | 0.1185 | 3.311224 | PABLO HERBEY SALAZAR HERNANDEZ
91745 | 05/07/2026 | 13:30:32 | 1004 MB HANGERS | ROJA | 1004 MB HANGERS | ROJA |  |  | Yhair Enrique Arellano Hdz | FRAM01 | 91745 | 0 | 162.87 | 155.427174 | 95.43 | 155.427174 | 44.99333816 | 30.83333778 | 8.10000038 | 6.06 | 5282.27 | 3992.136 | 207.2669 | 108.1946 | 55600 | 1750 | 341.3766 | 357.7238 | 11.25929 | 32.0833 | 48.13444 | 1601 | 558 | 181 | 3.39623 | 98 | 0 | 0.0091 | 7467.772 | 36.02974 | 34.38325 | 10.47461 | 0 | 0 | 0 | 24.45 | 0 | 0.0445 | 0.344 | 0.0076 | 0.1035 | 0.118 | 3.323671 | PABLO HERBEY SALAZAR HERNANDEZ
91746 | 05/07/2026 | 14:16:57 | 1004 MB HANGERS | ROJA | 1004 MB HANGERS | ROJA |  |  | Yhair Enrique Arellano Hdz | FRAM01 | 91746 | 0 | 157.04 | 150.492978 | 95.83 | 150.492978 | 46.16332949 | 30.13332939 | 7.1500001 | 8.88 | 5211.505 | 4036.468 | 195.6007 | 108.1195 | 54300 | 1600 | 345.7718 | 360.8142 | 10.63173 | 30.9334 | 50.98577 | 1598 | 724 | 177 | 3.290757 | 97 | 0 | 0.0092 | 6970.468 | 35.63621 | 34.15053 | 10.34131 | 0.3502292 | 0 | 0 | 25.32 | 0 | 0.0395 | 0.336 | 0.0098 | 0.098 | 0.121 | 3.428571 | PABLO HERBEY SALAZAR HERNANDEZ
91747 | 05/07/2026 | 14:53:40 | 1004 MB HANGERS | ROJA | 1004 MB HANGERS | ROJA |  |  | Yhair Enrique Arellano Hdz | FRAM01 | 91747 | 0 | 159.15 | 152.120668 | 95.58 | 152.120668 | 36.76999724 | 28.8833313 | 5.51666594 | 2.37 | 5510.098 | 4422.113 | 248.2252 | 109.8904 | 52900 | 2100 | 332.3908 | 347.7502 | 13.80483 | 37.6667 | 45.95234 | 1637 | 889 | 146 | 4.744239 | 109 | 0 | 0.0094 | 6884.417 | 27.73456 | 26.50958 | 8.092994 | 0 | 0 | 0 | 27.19 | 0 | 0.05 | 0.329 | 0.0096 | 0.0895 | 0.112 | 3.675978 | PABLO HERBEY SALAZAR HERNANDEZ
91748 | 05/07/2026 | 15:35:27 | 1004 MB HANGERS | ROJA | 1004 MB HANGERS | ROJA |  |  | Yhair Enrique Arellano Hdz | FRAM01 | 91748 | 0 | 162.15 | 130.985 | 80.78 | 130.985 | 41.85332863 | 28.7666626 | 5.66666603 | 7.42 | 5636.733 | 3804.018 | 187.7772 | 112.0046 | 53700 | 2350 | 331.1748 | 409.9706 | 17.94099 | 43.5666 | 57.03936 | 1621 | 809 | 156 | 4.573914 | 108 | 0 | 0.0094 | 6452.533 | 34.36271 | 27.75825 | 8.973173 | 0 | 0 | 0 | 24.9 | 0 | 0.0465 | 0.3215 | 0.0085 | 0.0895 | 0.149 | 3.592179 | PABLO HERBEY SALAZAR HERNANDEZ
91749 | 05/07/2026 | 16:18:15 | 1008 CVO | ROJA | 1008 CVO | ROJA |  | C, Mn, Si, F4 | Yhair Enrique Arellano Hdz | FRAM01 | 91749 | 0 | 159.56 | 188.6184 | 118.21 | 188.6184 | 42.24332901 | 28.99999619 | 9.03333282 | 4.21 | 5502.07 | 4959.292 | 267.9027 | 110.4828 | 53400 | 3350 | 334.6703 | 283.1113 | 17.76073 | 41.2833 | 37.30972 | 1604 | 706 | 157 | 4.319556 | 106 | 0 | 0.009 | 6478.183 | 24.1811 | 28.58486 | 8.210078 | 0.319629 | 0 | 0 | 25.96 | 0 | 0.076 | 0.3195 | 0.0072 | 0.083 | 0.1565 | 3.849398 | PABLO HERBEY SALAZAR HERNANDEZ
91750 | 05/07/2026 | 17:06:07 | 1008 CVO | ROJA | 1008 CVO | ROJA |  | C, Mn, Si, F4 | Yhair Enrique Arellano Hdz | FRAM01 | 91750 | 0 | 169.52 | 212.1957 | 125.17 | 212.1957 | 47.03666279 | 32.0166626 | 7.05000019 | 7.97 | 5294.743 | 5431.631 | 270.677 | 112.8162 | 60200 | 1100 | 355.1203 | 283.7004 | 5.183894 | 29.05 | 35.50637 | 1592 | 648 | 160 | 3.404776 | 98 | 0 | 0.0094 | 6543.832 | 24.1758 | 30.26192 | 8.588957 | 0.2772534 | 0 | 0 | 23.76 | 0 | 0.084 | 0.321 | 0.0102 | 0.087 | 0.121 | 3.689655 | PABLO HERBEY SALAZAR HERNANDEZ
91751 | 05/07/2026 | 17:42:59 | 1012 MC | VERDE | 1012 MC | VERDE |  |  | Yhair Enrique Arellano Hdz | FRAM01 | 91751 | 0 | 162.42 | 94.3092 | 58.07 | 94.3092 | 35.8466686 | 28.73333549 | 6.73333311 | 0.38 | 5652.668 | 2659.094 | 157.8543 | 109.8376 | 52600 | 1950 | 323.8517 | 557.7399 | 20.67667 | 35.7333 | 87.17389 | 1602 | 696 | 159 | 4.773668 | 110 | 0 | 91 | 7647.573 | 48.44702 | 28.13077 | 8.040882 | 0.3078439 | 0 | 0 | 25.22 | 0 | 0.095 | 0.56 | 0.008 | 0.1225 | 0.0945 | 4.571429 | PABLO HERBEY SALAZAR HERNANDEZ
91752 | 05/07/2026 | 18:20:41 | 1012 MC | VERDE | 1012 MC | VERDE |  |  | Yhair Enrique Arellano Hdz | FRAM01 | 91752 | 0 | 161.48 | 154.5623 | 95.72 | 154.5623 | 37.06999552 | 29.7666626 | 6.68333292 | 0.62 | 5424.861 | 4240.393 | 250.1683 | 109.4513 | 54300 | 2050 | 336.2646 | 351.3146 | 13.26326 | 43.4167 | 53.32025 | 1592 | 700 | 157 | 4.18539 | 105 | 0 | 94 | 7612.086 | 30.42786 | 29.12435 | 8.360168 | 0.328214 | 0 | 0 | 25.95 | 0 | 0.1 | 0.583 | 0.0084 | 0.1255 | 0.106 | 4.645418 | PABLO HERBEY SALAZAR HERNANDEZ
91753 | 05/07/2026 | 19:00:11 | 1012 MC | VERDE | 1012 MC | VERDE |  |  | JESUS PEREZ GONZALEZ | FRAM01 | 91753 | 0 | 163.88 | 151.9426 | 92.72 | 151.9426 | 38.74666126 | 30.54999542 | 6.61666584 | 1.58 | 5364.322 | 4088.142 | 235.2862 | 111.162 | 56600 | 1700 | 345.3747 | 372.5091 | 11.18844 | 42.6 | 51.01269 | 1574 | 563 | 159 | 3.802803 | 102 | 0 | 90 | 7525.81 | 31.98576 | 29.65585 | 8.481816 | 0.3051013 | 0 | 0 | 25.41 | 0 | 0.088 | 0.586 | 0.0081 | 0.124 | 0.125 | 4.725806 | PABLO HERBEY SALAZAR HERNANDEZ
91754 | 05/07/2026 | 19:41:56 | 1012 MC | VERDE | 1012 MC | VERDE |  |  | JESUS PEREZ GONZALEZ | FRAM01 | 91754 | 0 | 155.71 | 151.9426 | 97.58 | 151.9426 | 41.80332959 | 31.93333054 | 6.74999905 | 3.12 | 4876.096 | 3927.857 | 218.0821 | 110.856 | 59000 | 2050 | 378.9095 | 388.3045 | 13.49194 | 47.4833 | 52.00648 | 1660 | 839 | 160 | 2.407072 | 89 | 0 | 94.5 | 7355.873 | 33.72984 | 32.91375 | 9.36356 | 0.3082654 | 0 | 0 | 25.59 | 0 | 0.08 | 0.582 | 0.0068 | 0.15 | 0.0965 | 3.88 | PABLO HERBEY SALAZAR HERNANDEZ
91755 | 06/07/2026 | 20:46:05 | 1012 MC | VERDE | 1012 MC | VERDE |  |  | JESUS PEREZ GONZALEZ | FRAM01 | 91755 | 0 | 177.8 | 144.0835 | 81.04 | 144.0835 | 64.08666193 | 31.3999958 | 6.31666613 | 26.37 | 5662.421 | 3820.155 | 134.8956 | 108.7261 | 56900 | 2100 | 320.0225 | 394.9099 | 14.57488 | 30.5334 | 53.5731 | 1621 | 790 | 152 | 5.129391 | 113 | 0 | 92 | 4482.68 | 33.23073 | 26.92913 | 7.975253 | 0.3093363 | 0 | 0 | 0 | 0 | 0.092 | 0.582 | 0.0084 | 0.123 | 0.125 | 4.731707 | EFRAIN HECTOR ANDRADE ORDAZ
91756 | 06/07/2026 | 21:24:14 | 1012 TM | ROJA | 1012 TM | ROJA |  | Si | JESUS PEREZ GONZALEZ | FRAM01 | 91756 | 0 | 165.68 | 144.0835 | 86.96 | 144.0835 | 37.59666536 | 29.51666641 | 6.59999895 | 1.48 | 5613.1 | 3989.391 | 229.9409 | 112.0045 | 55100 | 2550 | 332.5688 | 382.4171 | 17.69807 | 40.2667 | 52.21972 | 1578 | 517 | 156 | 4.510359 | 107 | 0 | 92.5 | 7361.823 | 32.01616 | 27.84283 | 8.099952 | 0.313858 | 0 | 0 | 20.72 | 0 | 0.115 | 0.529 | 0.0121 | 0.132 | 0.142 | 4.007576 | EFRAIN HECTOR ANDRADE ORDAZ
91757 | 06/07/2026 | 22:02:52 | 1015 VAR | ROJA | 1015 VAR | ROJA |  | Mn, Si | JESUS PEREZ GONZALEZ | FRAM01 | 91757 | 0 | 159.85 | 268.48094 | 167.96 | 268.48094 | 38.20999542 | 29.79999542 | 6.5 | 1.91 | 5364.095 | 7396.17 | 421.5875 | 112.1477 | 55700 | 2250 | 348.4517 | 207.4635 | 8.380483 | 39.85 | 27.67422 | 1632 | 676 | 153 | 3.831173 | 102 | 0 | 92 | 7187.125 | 17.04777 | 28.63309 | 8.470441 | 0.325305 | 0 | 0 | 0 | 0 | 0.13 | 0.435 | 0.0095 | 0.116 | 0.145 | 3.75 | EFRAIN HECTOR ANDRADE ORDAZ
91758 | 06/07/2026 | 22:59:41 | A-36 G5 | ROJA | A-36 G5 | ROJA |  | N | JESUS PEREZ GONZALEZ | FRAM01 | 91758 | 0 | 183.18 | 158.70816 | 86.64 | 158.70816 | 56.13333539 | 29.48333549 | 6.5999999 | 20.05 | 6213.001 | 4398.378 | 169.6405 | 112.9452 | 55500 | 2550 | 302.9807 | 349.6985 | 16.06723 | 31.4333 | 54.63865 | 1552 | 227 | 159 | 6.027221 | 120 | 0 | 93.5 | 5040.855 | 29.71492 | 25.74517 | 7.206027 | 0.2893329 | 0 | 0 | 19.19 | 0 | 0.1655 | 0.671 | 0.0104 | 0.1865 | 0.246 | 3.597855 | EFRAIN HECTOR ANDRADE ORDAZ
91759 | 06/07/2026 | 23:37:57 | A529 50 P | ROJA | A529 50 P | ROJA |  |  | JESUS PEREZ GONZALEZ | FRAM01 | 91759 | 0 | 164.18 | 101.31637 | 61.71 | 101.31637 | 37.9300021 | 29.33333588 | 6.46666622 | 2.13 | 5597.045 | 2830.066 | 160.2684 | 115.3636 | 56400 | 2250 | 343.5254 | 556.6721 | 22.20766 | 34.45 | 88.03711 | 1647 | 620 | 144 | 4.427692 | 106 | 0 | 87.5 | 6722.91 | 41.94781 | 25.88622 | 7.899866 | 0 | 0 | 0 | 0 | 0 | 0.2245 | 0.7185 | 0.0156 | 0.194 | 0.1725 | 3.703608 | EFRAIN HECTOR ANDRADE ORDAZ
91760 | 06/07/2026 | 00:13:14 | A529 50 P | ROJA | A529 50 P | ROJA |  |  | JESUS PEREZ GONZALEZ | FRAM01 | 91760 | 0 | 165 | 159.8527 | 96.88 | 159.8527 | 34.70333741 | 29.1000042 | 4.88333321 | 0.72 | 5670.102 | 4703.855 | 276.3758 | 116.701 | 56600 | 2250 | 343.0303 | 354.076 | 14.07546 | 44.2166 | 56.6434 | 1646 | 791 | 145 | 4.494951 | 106 | 0 | 85.5 | 7306.502 | 26.43684 | 25.61212 | 7.818182 | 0 | 0 | 0 | 21.81 | 1.08 | 0.214 | 0.7185 | 0.0152 | 0.2165 | 0.1805 | 3.318707 | EFRAIN HECTOR ANDRADE ORDAZ
91761 | 06/07/2026 | 00:56:49 | A529 50 P | ROJA | A529 50 P | ROJA |  |  | JESUS PEREZ GONZALEZ | FRAM01 | 91761 | 0 | 163.26 | 127.17 | 77.89 | 127.17 | 43.7133292 | 28.29999733 | 12.03333187 | 3.38 | 5768.905 | 3152.976 | 174.5509 | 115.9717 | 54700 | 2800 | 335.0484 | 430.1329 | 22.01777 | 48.2 | 68.29126 | 1660 | 856 | 145 | 4.877717 | 109 | 0 | 89.5 | 5655.026 | 32.39758 | 25.23582 | 7.674874 | 0 | 0 | 0 | 0 | 0 | 0.2175 | 0.732 | 0.0109 | 0.1965 | 0.1845 | 3.725191 | EFRAIN HECTOR ANDRADE ORDAZ
91762 | 06/07/2026 | 02:59:28 | A529 50 P | ROJA | A529 50 P | ROJA |  |  | JESUS PEREZ GONZALEZ | FRAM01 | 91762 | 0 | 164.79 | 154.38438 | 93.69 | 154.38438 | 121.5333 | 34.34999466 | 6.88333321 | 80.3 | 4797.381 | 3744.165 | 76.21829 | 112.8384 | 64600 | 4250 | 392.0141 | 418.4361 | 27.52869 | 48.5667 | 85.43999 | 1639 | 848 | 144 | 2.193728 | 89 | 0 | 88.5 | 2452.167 | 32.17294 | 30.14139 | 9.266339 | 0 | 0 | 0 | 22.19 | 0 | 0.2115 | 0.7 | 0.0052 | 0.2055 | 0.184 | 3.406326 | EFRAIN HECTOR ANDRADE ORDAZ
91763 | 06/07/2026 | 04:25:55 | A529 50 P | ROJA | A529 50 P | ROJA |  |  | JESUS PEREZ GONZALEZ | FRAM01 | 91763 | 0 | 175.54 | 152.09532 | 86.64 | 152.09532 | 86.67999733 | 38.19999695 | 17.60000038 | 30.88 | 4595.288 | 2725.723 | 105.2806 | 112.9319 | 71900 | 2550 | 409.5933 | 472.7299 | 16.7658 | 27.75 | 59.36738 | 1681 | 1152 | 142 | 1.567999 | 84 | 0 | 90 | 3762.806 | 35.74074 | 30.9673 | 9.610345 | 0 | 0 | 0 | 0 | 0 | 0.223 | 0.715 | 0.0117 | 0.21 | 0.193 | 3.404762 | EFRAIN HECTOR ANDRADE ORDAZ
91764 | 06/07/2026 | 05:07:34 | A529 50 P | ROJA | A529 50 P | ROJA |  |  | JESUS PEREZ GONZALEZ | FRAM01 | 91764 | 0 | 155.57 | 155.40174 | 99.89 | 155.40174 | 41.7166667 | 30.48333359 | 6.48333311 | 4.75 | 5103.444 | 4203.834 | 223.5103 | 113.3734436 | 57600 | 3550 | 370.2513 | 370.6522 | 22.84402 | 37.0667 | 55.54957 | 1611 | 521 | 141 | 3.168196 | 97 | 0 | 85.5 | 6207.591 | 27.77318 | 27.74314 | 8.767757 | 0 | 0 | 0 | 0 | 0 | 0.233 | 0.7295 | 0.0131 | 0.223 | 0.2025 | 3.2713 | EFRAIN HECTOR ANDRADE ORDAZ
91765 | 06/07/2026 | 05:46:38 | A529 50 P | ROJA | A529 50 P | ROJA |  |  | JESUS PEREZ GONZALEZ | FRAM01 | 91765 | 0 | 154.33 | 159.85286 | 103.58 | 159.85286 | 37.33333626 | 30.91666985 | 5.76666641 | 0.65 | 4991.805 | 4357.642 | 256.9064 | 113.7251 | 58600 | 2300 | 379.7058 | 366.5871 | 14.38823 | 36.3834 | 54.70969 | 1612 | 695 | 142 | 2.742183 | 93 | 0 | 92.5 | 7093.928 | 27.61289 | 28.60105 | 8.877082 | 0 | 0 | 0 | 24.86 | 0 | 0.2125 | 0.7015 | 0.0162 | 0.21 | 0.1705 | 3.340476 | EFRAIN HECTOR ANDRADE ORDAZ
91766 | 06/07/2026 | 06:37:20 | A529 50 P | ROJA | A529 50 P | ROJA |  |  | JESUS PEREZ GONZALEZ | FRAM01 | 91766 | 0 | 159.46 | 149.17064 | 93.55 | 149.17064 | 50.33332977 | 29.44999695 | 5.28333282 | 15.6 | 5414.602 | 4294.741 | 177.8193 | 114.2954 | 56100 | 2300 | 351.8124 | 376.0794 | 15.41858 | 30.2833 | 59.86835 | 1606 | 645 | 144 | 3.987372 | 103 | 0 | 93 | 5068.61 | 28.50427 | 26.66499 | 8.252853 | 0 | 0 | 0 | 0 | 0 | 0.218 | 0.7 | 0.0081 | 0.206 | 0.169 | 3.398058 | EFRAIN HECTOR ANDRADE ORDAZ
91767 | 06/07/2026 | 07:16:42 | A529 50 P | ROJA | A529 50 P | ROJA |  |  | JESUS PEREZ GONZALEZ | FRAM01 | 91767 | 0 | 158.91 | 155.65632 | 97.95 | 155.65632 | 39.23333625 | 30.15000343 | 5.28333282 | 3.8 | 5270.646 | 4392.934 | 238.047 | 114.2289 | 57400 | 1900 | 361.2107 | 368.7611 | 12.20638 | 32.1834 | 57.52802 | 1645 | 921 | 144 | 3.533379 | 99 | 0 | 84.5 | 6667.799 | 28.01043 | 27.43691 | 8.28771 | 0 | 0 | 0 | 0 | 0 | 0.21 | 0.706 | 0.0069 | 0.1865 | 0.1905 | 3.785523 | EFRAIN HECTOR ANDRADE ORDAZ
91768 | 06/07/2026 | 07:56:26 | A529 50 P | ROJA | A529 50 P | ROJA |  |  | Yhair Enrique Arellano Hdz | FRAM01 | 91768 | 0 | 159.74 | 145.9278 | 91.35 | 145.9278 | 39.32666499 | 31.19999886 | 5.81666613 | 2.31 | 5119.872 | 3942.219 | 222.6395 | 114.0385 | 59300 | 2500 | 371.2282 | 406.3653 | 17.13176 | 47.2833 | 56.32648 | 1632 | 831 | 141 | 3.138033 | 96 | 0 | 99.5 | 6751.145 | 30.32321 | 27.70126 | 8.551396 | 0 | 0 | 0 | 24.02 | 0 | 0.2055 | 0.7115 | 0.0118 | 0.196 | 0.1845 | 3.630102 | EFRAIN HECTOR ANDRADE ORDAZ
91769 | 06/07/2026 | 08:46:36 | A529 50 P | ROJA | A529 50 P | ROJA |  |  | Yhair Enrique Arellano Hdz | FRAM01 | 91769 | 0 | 161.71 | 168.62768 | 104.28 | 168.62768 | 50.25333263 | 30.60000038 | 7.13333225 | 12.52 | 5284.64 | 4468.932 | 201.3331 | 115.2941 | 58800 | 2650 | 363.6139 | 348.6972 | 15.71509 | 41.5833 | 50.96909 | 1624 | 815 | 145 | 3.424091 | 98 | 0 | 97.5 | 5329.796 | 26.47252 | 27.60497 | 8.416301 | 0 | 0 | 0 | 0 | 0 | 0.2175 | 0.73 | 0.0188 | 0.2045 | 0.1965 | 3.569682 | PABLO HERBEY SALAZAR HERNANDEZ
91770 | 06/07/2026 | 09:30:31 | A529 50 P | ROJA | A529 50 P | ROJA |  |  | Yhair Enrique Arellano Hdz | FRAM01 | 91770 | 0 | 166.9 | 207.54176 | 124.35 | 207.54176 | 44.03666203 | 30.78332901 | 5.33333302 | 7.92 | 5421.766 | 5746.427 | 282.7759 | 112.8533 | 57900 | 3600 | 346.9143 | 278.98 | 17.34591 | 36.5333 | 44.78087 | 1573 | 548 | 159 | 3.776981 | 101 | 0 | 90 | 6696.693 | 23.68198 | 29.44877 | 8.502097 | 0 | 0 | 0 | 24.93 | 0 | 0.2 | 0.765 | 0.014 | 0.22 | 0.194 | 3.477273 | PABLO HERBEY SALAZAR HERNANDEZ
91771 | 06/07/2026 | 10:06:23 | A572-50 Cu | ROJA | A572-50 Cu | ROJA |  | Mn, Mo | Yhair Enrique Arellano Hdz | FRAM01 | 91771 | 0 | 160.69 | 92.57976 | 57.61 | 92.57976 | 35.51666461 | 29.76666451 | 4.9000001 | 0.85 | 5398.321 | 2670.57 | 156.3994 | 113.4826 | 56300 | 4650 | 350.3641 | 608.1243 | 50.22696 | 56.5167 | 101.2338 | 1623 | 807 | 161 | 3.591896 | 100 | 0 | 90 | 8146.035 | 52.08482 | 30.00809 | 8.762213 | 0 | 0 | 0 | 24.64 | 0.98 | 0.202 | 0.905 | 0.0053 | 0.1855 | 0.206 | 4.878706 | PABLO HERBEY SALAZAR HERNANDEZ
91772 | 06/07/2026 | 11:23:06 | A572-50 Cu | ROJA | A572-50 Cu | ROJA |  | Mn, S, Si | Yhair Enrique Arellano Hdz | FRAM01 | 91772 | 0 | 160.68 | 158.70816 | 98.77 | 158.70816 | 75.92332996 | 32.73332977 | 5.80000019 | 37.39 | 4908.758 | 4118.724 | 125.4224 | 111.9959 | 61100 | 3750 | 380.2589 | 384.9834 | 23.62827 | 34.6666 | 64.06224 | 1610 | 795 | 155 | 2.466297 | 90 | 0 | 89 | 4010.625 | 31.97693 | 31.58452 | 9.005477 | 0.3049539 | 0 | 0 | 0 | 0.86 | 0.2 | 0.9005 | 0.0162 | 0.174 | 0.2275 | 5.175287 | PABLO HERBEY SALAZAR HERNANDEZ
91773 | 06/07/2026 | 12:01:58 | A572-50 Cu | ROJA | A572-50 Cu | ROJA |  | S | Yhair Enrique Arellano Hdz | FRAM01 | 91773 | 0 | 160.49 | 125.64396 | 78.29 | 125.64396 | 38.29999723 | 27.79999733 | 5.8499999 | 4.65 | 5773.022 | 3733.848 | 196.8313 | 109.4245 | 50700 | 4300 | 315.9075 | 403.5212 | 34.22369 | 38.8167 | 81.10378 | 1632 | 973 | 157 | 5.22282 | 114 | 0 | 89 | 6847.52 | 34.78878 | 27.23534 | 7.695184 | 0.2990841 | 0 | 0 | 0 | 0 | 0.2 | 0.92 | 0.0154 | 0.2055 | 0.2 | 4.476886 | PABLO HERBEY SALAZAR HERNANDEZ
91774 | 06/07/2026 | 12:42:37 | A529 50 P | ROJA | A529 50 P | ROJA |  |  | Yhair Enrique Arellano Hdz | FRAM01 | 91774 | 0 | 159.7 | 183.50631 | 114.91 | 183.50631 | 40.64666756 | 30.56666756 | 4.25 | 5.83 | 5224.645 | 5270.645 | 270.8802 | 108.9422 | 55500 | 3450 | 347.5266 | 302.4419 | 18.80044 | 35.9667 | 54.15727 | 1535 | 274 | 145 | 3.985236 | 103 | 0 | 91 | 6543.71 | 24.15721 | 27.7583 | 8.522229 | 0 | 0 | 0 | 21.39 | 0 | 0.218 | 0.7345 | 0.0094 | 0.2085 | 0.1695 | 3.522782 | PABLO HERBEY SALAZAR HERNANDEZ
91775 | 06/07/2026 | 13:26:50 | A529 50 P | ROJA | A529 50 P | ROJA |  |  | Yhair Enrique Arellano Hdz | FRAM01 | 91775 | 0 | 160.97 | 142.17606 | 88.32 | 142.17606 | 44.27999619 | 29.61666298 | 14.63333321 | 0.03 | 5435.116 | 3213.019 | 192.6505 | 111.4237 | 55000 | 2650 | 341.6786 | 386.8443 | 18.63886 | 27.3166 | 70.02023 | 1568 | 485 | 166 | 3.806289 | 102 | 0 | 97.5 | 6674.797 | 34.64718 | 30.60198 | 8.672423 | 0 | 0 | 0 | 22.75 | 0 | 0.2 | 0.717 | 0.0132 | 0.2025 | 0.1835 | 3.540741 | PABLO HERBEY SALAZAR HERNANDEZ
91776 | 06/07/2026 | 14:07:04 | A529 50 P | ROJA | A529 50 P | ROJA |  |  | Yhair Enrique Arellano Hdz | FRAM01 | 91776 | 0 | 162.27 | 155.40174 | 95.77 | 155.40174 | 40.26999943 | 30.54999924 | 5.30000019 | 4.42 | 5311.62 | 4334.777 | 231.5397 | 110.7692337 | 56400 | 2950 | 347.5689 | 362.9303 | 18.98306 | 39.9833 | 64.62733 | 1645 | 683 | 143 | 4.097013 | 104 | 0 | 89.5 | 6525.95 | 28.18501 | 26.99205 | 8.405744 | 0 | 0 | 0 | 22.47 | 0 | 0.223 | 0.754 | 0.0105 | 0.2145 | 0.2 | 3.515152 | PABLO HERBEY SALAZAR HERNANDEZ
91777 | 06/07/2026 | 14:46:54 | A529 50 P | ROJA | A529 50 P | ROJA |  |  | Yhair Enrique Arellano Hdz | FRAM01 | 91777 | 0 | 157.16 | 153.74853 | 97.83 | 153.74853 | 39.95333226 | 27.29999924 | 4.83333302 | 7.82 | 5756.777 | 4784.705 | 230.8922 | 114.0659 | 51900 | 2350 | 330.2367 | 337.5642 | 15.2847 | 38.4167 | 62.14824 | 1625 | 610 | 146 | 5.012044 | 111 | 0 | 91.5 | 6023.528 | 26.08805 | 25.52176 | 7.705523 | 0 | 0 | 0 | 23.28 | 0 | 0.219 | 0.7705 | 0.0168 | 0.227 | 0.2005 | 3.394273 | PABLO HERBEY SALAZAR HERNANDEZ
91778 | 06/07/2026 | 15:24:33 | A529 50 P | ROJA | A529 50 P | ROJA |  |  | JOSE ANGEL DE LEON | FRAM01 | 91778 | 0 | 160.12 | 154.8039 | 96.68 | 154.8039 | 37.7000001 | 29.21666718 | 6.18333292 | 2.3 | 5480.433 | 4372.992 | 246.3723 | 113.1546 | 55100 | 10100 | 344.1169 | 355.9342 | 65.24383 | 65.6 | 67.84842 | 1625 | 610 | 144 | 4.328123 | 105 | 0 | 89 | 6714.589 | 27.25384 | 26.34899 | 8.131401 | 0 | 0 | 0 | 22.22 | 0 | 0.216 | 0.7035 | 0.0056 | 0.184 | 0.2145 | 3.82337 | PABLO HERBEY SALAZAR HERNANDEZ
91779 | 06/07/2026 | 16:00:50 | A529 50 P | ROJA | A529 50 P | ROJA |  |  | JOSE ANGEL DE LEON | FRAM01 | 91779 | 0 | 155.1 | 135.0417 | 87.07 | 135.0417 | 36.4166686 | 25.81666946 | 4.14999914 | 6.45 | 6007.746 | 4506.397 | 222.4943 | 112.9503 | 48600 | 10100 | 313.3462 | 359.8888 | 74.79171 | 42.4 | 70.21091 | 1605 | 618 | 144 | 6.032518 | 118 | 0 | 91.5 | 6134.004 | 27.56926 | 24.00387 | 7.350097 | 0 | 1 | 0 | 19.09 | 0 | 0.2055 | 0.7065 | 0.0044 | 0.1965 | 0.199 | 3.59542 | PABLO HERBEY SALAZAR HERNANDEZ
91780 | 07/07/2026 | 00:16:30 | A529 50 P | ROJA | A529 50 P | ROJA |  |  | JOSE ANGEL DE LEON | FRAM01 | 91780 | 0 | 170.76 | 155.0218 | 90.78 | 155.0218 | 247.2067 | 34.68333435 | 9.08333302 | 203.44 | 4923.402 | 3542.006 | 37.62564 | 109.3321 | 63200 | 3300 | 370.1101 | 407.6846 | 21.28733 | 37.75 | 66.4113 | 1616 | 768 | 202 | 2.136985 | 84 | 0 | 93 | 1707.478 | 45.38071 | 41.19817 | 11.82361 | 0 | 0 | 0 | 0 | 1.64 | 0.215 | 0.703 | 0.0079 | 0.187 | 0.174 | 3.759358 | EFRAIN HECTOR ANDRADE ORDAZ
91781 | 07/07/2026 | 01:13:12 | A529 50 P | ROJA | A529 50 P | ROJA |  |  | JOSE ANGEL DE LEON | FRAM01 | 91781 | 0 | 164.82 | 160.14 | 97.16 | 160.14 | 56.46667023 | 33.21667099 | 19.54999924 | 3.7 | 4961.966 | 3034.87 | 170.1606 | 109.6437 | 60700 | 2750 | 368.2805 | 379.0433 | 17.17247 | 42.2167 | 58.63557 | 1590 | 744 | 151 | 2.95255 | 94 | 0 | 92 | 5329.87 | 31.32259 | 30.4332 | 9.082636 | 0.3094285 | 0 | 0 | 26.61 | 2.14 | 0.2195 | 0.707 | 0.0148 | 0.196 | 0.188 | 3.607143 | EFRAIN HECTOR ANDRADE ORDAZ
91782 | 07/07/2026 | 02:08:34 | A529 50 P | ROJA | A529 50 P | ROJA |  |  | JOSE ANGEL DE LEON | FRAM01 | 91782 | 0 | 161.95 | 148.1295 | 91.47 | 148.1295 | 55.74999837 | 26.84999847 | 7.5999999 | 21.3 | 6031.658 | 4299.841 | 159.4219 | 111.9553 | 50100 | 4350 | 309.3547 | 338.2176 | 29.3662 | 36.95 | 65.46907 | 1633 | 562 | 142 | 6.314829 | 120 | 0 | 94.5 | 4106.906 | 25.76124 | 23.56283 | 7.033035 | 0 | 0 | 0 | 0 | 0 | 0.2165 | 0.776 | 0.0079 | 0.1915 | 0.221 | 4.052219 | EFRAIN HECTOR ANDRADE ORDAZ
91783 | 07/07/2026 | 03:12:00 | A529 50 P | ROJA | A529 50 P | ROJA |  |  | JOSE ANGEL DE LEON | FRAM01 | 91783 | 0 | 161.77 | 144.126 | 89.09 | 144.126 | 62.35999924 | 33.04999924 | 6.5 | 22.81 | 4894.705 | 3644.147 | 138.6716 | 112.0121 | 61700 | 600 | 381.4057 | 428.0976 | 4.163024 | 13.0166 | 69.57038 | 1602 | 595 | 141 | 2.653406 | 93 | 0 | 94 | 4500.962 | 32.45771 | 28.9176 | 8.981888 | 0 | 0 | 0 | 24.42 | 0 | 0.207 | 0.711 | 0.0132 | 0.1935 | 0.202 | 3.674419 | EFRAIN HECTOR ANDRADE ORDAZ
91785 | 07/07/2026 | 04:37:43 | A529 50 P | ROJA | A529 50 P | ROJA |  |  | JOSE ANGEL DE LEON | FRAM01 | 91785 | 0 | 156.58 | 185.6368 | 118.56 | 185.6368 | 46.50332977 | 29.19999695 | 6.28333282 | 11.02 | 5362.329 | 5231.662 | 239.5142 | 113.4246521 | 55200 | 750 | 352.5354 | 297.3548 | 4.040147 | 14.4333 | 50.58372 | 1664 | 802 | 145 | 3.903407 | 102 | 0 | 92.5 | 5465.415 | 22.81875 | 27.05326 | 8.117256 | 0 | 0 | 0 | 21.37 | 0 | 0.209 | 0.705 | 0.0136 | 0.2015 | 0.201 | 3.498759 | EFRAIN HECTOR ANDRADE ORDAZ
91786 | 07/07/2026 | 05:11:28 | A529 50 P Cu | ROJA | A529 50 P Cu | ROJA |  |  | JOSE ANGEL DE LEON | FRAM01 | 91786 | 0 | 159.19 | 91.0286 | 57.18 | 91.0286 | 33.80666555 | 25.68333244 | 5.73333311 | 2.39 | 6198.183 | 2897.462 | 161.5574 | 114.471138 | 49000 | 2500 | 307.8083 | 538.2924 | 27.4639 | 31.8833 | 104.9121 | 1643 | 710 | 145 | 6.419399 | 121 | 0 | 95 | 6616.447 | 40.95416 | 23.41856 | 7.142408 | 0 | 0 | 0 | 0 | 0 | 0.23 | 0.7235 | 0.0183 | 0.211 | 0.2115 | 3.42891 | EFRAIN HECTOR ANDRADE ORDAZ
91787 | 07/07/2026 | 05:47:23 | A529 50 P Cu | ROJA | A529 50 P Cu | ROJA |  |  | JOSE ANGEL DE LEON | FRAM01 | 91787 | 0 | 157.88 | 147.6428 | 93.52 | 147.6428 | 35.99666679 | 26.61666679 | 6.5 | 2.88 | 5931.622 | 4458.263 | 246.0941 | 114.7401 | 50900 | 1850 | 322.3968 | 344.751 | 12.53024 | 34.7167 | 55.71352 | 1618 | 469 | 145 | 5.542585 | 115 | 0 | 92 | 6445.597 | 26.19159 | 24.49329 | 7.474031 | 0 | 0 | 0 | 22.82 | 0 | 0.206 | 0.748 | 0.0138 | 0.188 | 0.21 | 3.978723 | EFRAIN HECTOR ANDRADE ORDAZ
91788 | 07/07/2026 | 06:23:27 | A529 50 P Cu | ROJA | A529 50 P Cu | ROJA |  |  | JOSE ANGEL DE LEON | FRAM01 | 91788 | 0 | 161.49 | 152.29 | 94.3 | 152.29 | 35.47000076 | 26.95000076 | 6.5 | 2.02 | 5992.208 | 4552.765 | 257.6092 | 115.9925766 | 52100 | 1600 | 322.6206 | 342.1104 | 10.50627 | 39.8 | 55.19863 | 1612 | 426 | 145 | 5.56877 | 115 | 0 | 45.0046 | 6647.871 | 25.80603 | 24.33587 | 7.406031 | 0 | 0 | 0 | 0 | 0 | 0.214 | 0.728 | 0.0122 | 0.1995 | 0.2145 | 3.649123 | EFRAIN HECTOR ANDRADE ORDAZ
91789 | 07/07/2026 | 07:03:22 | A529 50 P Cu | ROJA | A529 50 P Cu | ROJA |  |  | Yhair Enrique Arellano Hdz | FRAM01 | 91789 | 0 | 162.18 | 124.8778 | 77 | 124.8778 | 40.1166645 | 27.84999847 | 6.41666603 | 5.85 | 5823.34 | 3644.294 | 186.772 | 112.8905 | 52400 | 2700 | 323.0978 | 419.6102 | 21.62114 | 46.7333 | 68.60467 | 1645 | 912 | 144 | 5.45116 | 114 | 0 | 92.5 | 6009.473 | 32.17545 | 24.77494 | 7.473178 | 0 | 0 | 0 | 0 | 1.1 | 0.235 | 0.7125 | 0.0153 | 0.2015 | 0.206 | 3.53598 | EFRAIN HECTOR ANDRADE ORDAZ
91790 | 07/07/2026 | 07:44:42 | A 572 MA 50 | ROJA | A 572 MA 50 | ROJA |  | S | Yhair Enrique Arellano Hdz | FRAM01 | 91790 | 0 | 169.02 | 185.1658 | 109.55 | 185.1658 | 40.94666728 | 29.21666718 | 4.4000001 | 7.33 | 5785.054 | 5508.155 | 271.3273 | 112.7439 | 54900 | 4250 | 324.8136 | 296.491 | 22.9524 | 46.1167 | 47.73452 | 1694 | 982 | 139 | 5.520724 | 114 | 0 | 91.5 | 5981.439 | 22.04511 | 24.15099 | 6.76843 | 0 | 0 | 0 | 0 | 0.4 | 0.205 | 0.9 | 0.0146 | 0.1945 | 0.1965 | 4.627249 | EFRAIN HECTOR ANDRADE ORDAZ
91791 | 07/07/2026 | 08:40:26 | A 572 MA 50 | VERDE | A 572 MA 50 | VERDE |  |  | Yhair Enrique Arellano Hdz | FRAM01 | 91791 | 0 | 168.52 | 148.522 | 88.13 | 148.522 | 55.87666346 | 30.71666336 | 6.1500001 | 19.01 | 5486.273 | 4028.626 | 159.482 | 109.7775 | 56200 | 3100 | 333.4916 | 378.3951 | 20.87233 | 37.25 | 60.64354 | 1608 | 735 | 157 | 4.333638 | 106 | 0 | 82 | 5204.677 | 32.6349 | 28.76216 | 8.088061 | 0.2967007 | 0 | 0 | 0 | 0 | 0.2 | 0.9 | 0.0077 | 0.192 | 0.16 | 4.6875 | CRUZ IVAN RINCON GAMEZ
91792 | 07/07/2026 | 09:19:48 | A 572 MA 50 | ROJA | A 572 MA 50 | ROJA |  | S | Yhair Enrique Arellano Hdz | FRAM01 | 91792 | 0 | 169.51 | 148.3807 | 87.54 | 148.3807 | 38.85333263 | 31.53333282 | 4.19999981 | 3.12 | 5375.581 | 4152.445 | 229.1397 | 115.3065567 | 60600 | 3300 | 357.501 | 408.4089 | 22.24009 | 55.0667 | 57.70225 | 1589 | 692 | 164 | 3.288287 | 97 | 0 | 98 | 8011.668 | 34.96412 | 30.60586 | 8.312194 | 0 | 0 | 0 | 23.84 | 0 | 0.2075 | 0.91 | 0.0104 | 0.1935 | 0.2015 | 4.702842 | CRUZ IVAN RINCON GAMEZ
91793 | 07/07/2026 | 10:48:55 | A 572 MA 50 | ROJA | A 572 MA 50 | ROJA |  | S, Si | Yhair Enrique Arellano Hdz | FRAM01 | 91793 | 0 | 162.58 | 156.1365 | 96.04 | 156.1365 | 89.2366687 | 34.38333511 | 16.23333359 | 38.62 | 4728.453 | 3084.685 | 104.9814 | 110.635 | 63400 | 2050 | 389.9619 | 406.055 | 13.12954 | 26.2167 | 49.66744 | 1616 | 742 | 149 | 2.162014 | 88 | 0 | 100 | 3447.238 | 32.83665 | 31.53524 | 9.62603 | 0.1660721 | 0 | 0 | 0 | 0 | 0.22 | 0.921 | 0.0143 | 0.212 | 0.269 | 4.34434 | CRUZ IVAN RINCON GAMEZ
91794 | 07/07/2026 | 11:59:34 | A 572 MA 50 | ROJA | A 572 MA 50 | ROJA |  | S | Yhair Enrique Arellano Hdz | FRAM01 | 91794 | 0 | 169.55 | 152.133 | 89.73 | 152.133 | 70.13666641 | 33.51666641 | 8 | 28.62 | 5058.677 | 3664.384 | 130.1456 | 111.8846 | 62500 | 3400 | 368.6228 | 410.8247 | 22.34887 | 23.6167 | 59.50451 | 1571 | 648 | 150 | 3.016051 | 95 | 0 | 99.5 | 4305.594 | 33.08289 | 29.68446 | 8.705397 | 0.3007962 | 0 | 0 | 0 | 0 | 0.2035 | 0.9195 | 0.0144 | 0.1935 | 0.185 | 4.751938 | CRUZ IVAN RINCON GAMEZ
91795 | 07/07/2026 | 12:53:15 | A 572 MA 50 | ROJA | A 572 MA 50 | ROJA |  | Si | Yhair Enrique Arellano Hdz | FRAM01 | 91795 | 0 | 158.56 | 140.5778 | 88.66 | 140.5778 | 53.39999876 | 28.41666603 | 7.63333273 | 17.35 | 5579.824 | 3899.523 | 157.9526 | 111.9061 | 53000 | 2450 | 334.2583 | 377.0154 | 17.42807 | 22.1833 | 71.69411 | 1652 | 1260 | 154 | 4.471407 | 107 | 0 | 100 | 4935.955 | 31.2496 | 27.7056 | 8.097881 | 0.315338 | 0 | 0 | 0 | 0 | 0.211 | 0.9 | 0.0097 | 0.165 | 0.21 | 5.454545 | CRUZ IVAN RINCON GAMEZ
91796 | 07/07/2026 | 13:31:24 | A529 50 P Cu | ROJA | A529 50 P Cu | ROJA |  |  | Yhair Enrique Arellano Hdz | FRAM01 | 91796 | 0 | 159.36 | 147.6428 | 92.65 | 147.6428 | 37.7766665 | 26.95000076 | 7.46666574 | 3.36 | 5913.172 | 4289.863 | 234.4984 | 114.6567688 | 51500 | 2550 | 323.1677 | 348.8148 | 17.27141 | 29.7 | 64.85653 | 1612 | 658 | 161 | 4.948631 | 111 | 0 | 108.5 | 6904.262 | 29.44268 | 27.27786 | 8.239207 | 0.3514056 | 0 | 0 | 28.7 | 0 | 0.2145 | 0.8285 | 0.007 | 0.1825 | 0.2075 | 4.539726 | CRUZ IVAN RINCON GAMEZ
91797 | 07/07/2026 | 14:39:05 | A529 50 P | ROJA | A529 50 P | ROJA |  |  | Yhair Enrique Arellano Hdz | FRAM01 | 91797 | 0 | 166.68 | 152.133 | 91.27 | 152.133 | 67.10999943 | 32.04999924 | 8.05000019 | 27.01 | 5200.624 | 3793.84 | 136.0152 | 113.0733 | 60400 | 1800 | 362.371 | 397.021 | 11.83175 | 23.7834 | 57.4471 | 1607 | 645 | 149 | 3.334548 | 98 | 0 | 114.5 | 4280.733 | 31.47246 | 28.7257 | 8.675306 | 0.311975 | 0 | 0 | 28.77 | 0 | 0.2025 | 0.7715 | 0.0097 | 0.227 | 0.218 | 3.398678 | CRUZ IVAN RINCON GAMEZ
91798 | 07/07/2026 | 15:26:49 | A529 50 P | ROJA | A529 50 P | ROJA |  |  | Yhair Enrique Arellano Hdz | FRAM01 | 91798 | 0 | 169.03 | 200.175 | 118.43 | 200.175 | 47.20000314 | 32.2333374 | 7.21666574 | 7.75 | 5243.95 | 5074.144 | 254.4597 | 109.4519 | 58800 | 1050 | 347.8672 | 293.743 | 5.24541 | 20.7334 | 42.3959 | 1583 | 711 | 153 | 3.777138 | 101 | 0 | 114 | 6273.305 | 24.65343 | 29.196 | 9.536769 | 0.591611 | 0 | 0 | 34.13 | 0 | 0.218 | 0.7375 | 0.0162 | 0.2105 | 0.22 | 3.503563 | CRUZ IVAN RINCON GAMEZ
91799 | 07/07/2026 | 16:10:25 | A 572 MA 50 Pro | ROJA | A 572 MA 50 Pro | ROJA |  |  | Yhair Enrique Arellano Hdz | FRAM01 | 91799 | 0 | 158.12 | 144.3772 | 91.31 | 144.3772 | 42.23332482 | 30.79999161 | 8.63333321 | 2.8 | 5133.768 | 3661.299 | 205.1137 | 108.7013 | 55800 | 900 | 352.8965 | 386.4876 | 6.233671 | 21.2833 | 59.12429 | 1606 | 746 | 156 | 3.462271 | 99 | 0 | 100 | 6829.204 | 33.29473 | 30.40096 | 9.322034 | 0.6324311 | 0 | 0 | 32.28 | 0 | 0.209 | 0.9 | 0.0053 | 0.194 | 0.158 | 4.639175 | CRUZ IVAN RINCON GAMEZ
91800 | 07/07/2026 | 16:59:08 | A 572-50 VIGA | ROJA | A 572-50 VIGA | ROJA |  |  | Yhair Enrique Arellano Hdz | FRAM01 | 91800 | 0 | 160.12 | 101.2336 | 63.22 | 101.2336 | 47.21000286 | 31.13333702 | 9.86666584 | 6.21 | 5143.04 | 2469.112 | 128.6595 | 106.1884 | 55100 | 3400 | 344.1169 | 544.2857 | 33.58569 | 32.5 | 79.31359 | 1644 | 1023 | 150 | 3.895663 | 102 | 0 | 90 | 5956.788 | 46.29886 | 29.2718 | 9.324257 | 0.6370222 | 0 | 0 | 0 | 0 | 0.087 | 1.0445 | 0.0066 | 0.2765 | 0.1235 | 3.777577 | CRUZ IVAN RINCON GAMEZ
91801 | 07/07/2026 | 17:41:28 | A 572-50 VIGA | ROJA | A 572-50 VIGA | ROJA |  |  | Yhair Enrique Arellano Hdz | FRAM01 | 91801 | 0 | 160.01 | 149.3384 | 93.33 | 149.3384 | 41.73000458 | 29.25000572 | 8.44999886 | 4.03 | 5470.426 | 3961.23 | 214.7209 | 109.7436 | 53500 | 1650 | 334.3541 | 358.2468 | 11.04873 | 30.3334 | 54.72136 | 1636 | 938 | 154 | 4.379724 | 106 | 0 | 89 | 6503.234 | 30.28692 | 28.26698 | 8.843197 | 0.6999563 | 0 | 0 | 0 | 0 | 0.0735 | 1.0345 | 0.0054 | 0.2915 | 0.109 | 3.548885 | CRUZ IVAN RINCON GAMEZ
91802 | 07/07/2026 | 18:29:31 | A 572-50 VIGA | ROJA | A 572-50 VIGA | ROJA |  |  | Yhair Enrique Arellano Hdz | FRAM01 | 91802 | 0 | 156.33 | 148.522 | 95.01 | 148.522 | 46.56333931 | 30.38334084 | 15.34999847 | 0.83 | 5145.254 | 3247.565 | 191.3806 | 107.0324 | 54200 | 1450 | 346.7025 | 364.9291 | 9.762863 | 23.6 | 55.74258 | 1569 | 625 | 155 | 3.691129 | 101 | 0 | 81.5 | 6082.038 | 31.7798 | 30.19254 | 9.300838 | 0.6652594 | 0 | 0 | 0 | 0 | 0.0715 | 1.0235 | 0.0044 | 0.3 | 0.115 | 3.411667 | CRUZ IVAN RINCON GAMEZ
91803 | 07/07/2026 | 19:07:20 | A 572-50 VIGA | ROJA | A 572-50 VIGA | ROJA |  |  | Yhair Enrique Arellano Hdz | FRAM01 | 91803 | 0 | 149.45 | 137.061 | 91.71 | 137.061 | 36.87000286 | 26.71667099 | 9.78333187 | 0.37 | 5593.886 | 3755.096 | 223.0447 | 103.98 | 46300 | 2550 | 309.8026 | 337.8058 | 18.60485 | 30.2167 | 55.29655 | 1571 | 291 | 154 | 5.355938 | 116 | 0 | 86 | 6735.557 | 30.19823 | 27.69488 | 8.477752 | 0.6958849 | 0 | 0 | 0 | 0 | 0.078 | 1.049 | 0.0034 | 0.281 | 0.108 | 3.733096 | CRUZ IVAN RINCON GAMEZ
91804 | 08/07/2026 | 02:52:34 | A 572 MA 50 Pro | ROJA | A 572 MA 50 Pro | ROJA |  |  | JOSE ANGEL DE LEON | FRAM01 | 91804 | 0 | 190 | 219.59904 | 115.58 | 219.59904 | 233.9233 | 49.56665802 | 168.6367 | 15.72 | 3833.222 | 1006.396 | 56.3259 | 94.05513763 | 77700 | 3050 | 408.9474 | 353.8267 | 13.88895 | 28.8333 | 40.82714 | 1649 | 1116 | 101 | 1.851554 | 88 | 0 | 89 | 1295.04 | 22.9919 | 26.57368 | 9.547368 | 0.08421053 | 1 | 0 | 30.87 | 1.62 | 0.203 | 0.914 | 0.0085 | 0.209 | 0.124 | 4.373206 | CRUZ IVAN RINCON GAMEZ
91805 | 08/07/2026 | 03:38:30 | A572-65 VIGA V | ROJA | A572-65 VIGA V | ROJA |  |  | JOSE ANGEL DE LEON | FRAM01 | 91805 | 0 | 172.49 | 83.0844 | 48.17 | 83.0844 | 45.75666537 | 34.79999924 | 7.56666613 | 3.39 | 4956.609 | 1961.08 | 108.9473 | 107.7586 | 62500 | 1700 | 362.3398 | 752.2471 | 20.46112 | 23.4167 | 105.2424 | 1615 | 797 | 161 | 2.938203 | 94 | 0 | 82.5 | 7374.663 | 67.6902 | 32.60479 | 9.148356 | 0.2956693 | 0 | 0 | 0 | 0.91 | 0.1855 | 1.314 | 0.0078 | 0.29 | 0.0925 | 4.531034 | EFRAIN HECTOR ANDRADE ORDAZ
91806 | 08/07/2026 | 04:17:45 | A572-65 VIGA V | ROJA | A572-65 VIGA V | ROJA |  |  | JOSE ANGEL DE LEON | FRAM01 | 91806 | 0 | 169.47 | 122.6484 | 72.37 | 122.6484 | 39.33666555 | 28.78333282 | 7.13333273 | 3.42 | 5887.782 | 3414.805 | 187.0749 | 109.2299 | 52400 | 2700 | 309.1993 | 427.2375 | 22.01415 | 33.5333 | 69.01028 | 1621 | 915 | 159 | 5.50469 | 116 | 0 | 82 | 6995.001 | 37.39144 | 27.06084 | 7.71818 | 0.306839 | 0 | 0 | 28.22 | 0 | 0.179 | 1.308 | 0.0095 | 0.272 | 0.086 | 4.808824 | EFRAIN HECTOR ANDRADE ORDAZ
91807 | 08/07/2026 | 04:54:29 | A572-50 VIGA V | ROJA | A572-50 VIGA V | ROJA |  |  | JOSE ANGEL DE LEON | FRAM01 | 91807 | 0 | 167.12 | 163.75728 | 97.99 | 163.75728 | 36.52000057 | 30.20000076 | 5.44999981 | 0.87 | 5533.775 | 4593.472 | 269.0426 | 112.649 | 56700 | 3500 | 339.2772 | 346.2441 | 21.3731 | 43.8 | 53.06634 | 1610 | 714 | 113 | 5.808511 | 113 | 0 | 79 | 5618.839 | 20.88457 | 20.46434 | 5.935854 | 0 | 0 | 0 | 0 | 0 | 0.088 | 1.17 | 0.0091 | 0.3 | 0.102 | 3.9 | EFRAIN HECTOR ANDRADE ORDAZ
91808 | 08/07/2026 | 06:00:23 | A572-50 VIGA V | ROJA | A572-50 VIGA V | ROJA |  |  | JOSE ANGEL DE LEON | FRAM01 | 91808 | 0 | 169.22 | 163.22976 | 96.46 | 163.22976 | 65.77999313 | 36.41666031 | 6.03333282 | 23.33 | 4646.774 | 3845.225 | 148.887 | 111.5423 | 67700 | 2250 | 400.0709 | 414.7528 | 13.78425 | 24.85 | 50.26044 | 1632 | 913 | 144 | 1.871132 | 86 | 0 | 80.5 | 4791.426 | 32.18163 | 31.04243 | 9.360596 | 0 | 0 | 0 | 0 | 0 | 0.073 | 1.153 | 0.0092 | 0.2795 | 0.1115 | 4.125224 | EFRAIN HECTOR ANDRADE ORDAZ
91809 | 08/07/2026 | 06:39:15 | A572-50 VIGA V | ROJA | A572-50 VIGA V | ROJA |  |  | JOSE ANGEL DE LEON | FRAM01 | 91809 | 0 | 158.51 | 156.07056 | 98.46 | 156.07056 | 38.31666594 | 28.5 | 6.51666594 | 3.3 | 5561.754 | 4457.037 | 244.3906 | 110.1053 | 52300 | 3050 | 329.9476 | 335.1048 | 19.54244 | 34.25 | 50.40028 | 1621 | 802 | 155 | 4.577603 | 108 | 0 | 82.5 | 6951.022 | 28.44226 | 28.00454 | 8.119362 | 0.3091288 | 0 | 0 | 30.48 | 0 | 0.0785 | 1.1715 | 0.0085 | 0.3 | 0.0925 | 3.905 | EFRAIN HECTOR ANDRADE ORDAZ
91810 | 08/07/2026 | 07:20:54 | A572-50 VIGA V | ROJA | A572-50 VIGA V | ROJA |  |  | JOSE ANGEL DE LEON | FRAM01 | 91810 | 0 | 159.45 | 160.17768 | 100.46 | 160.17768 | 40.81666994 | 30.00000381 | 7.31666613 | 3.5 | 5314.999 | 4292.389 | 235.4592 | 113 | 56500 | 2250 | 354.3431 | 352.7333 | 14.0469 | 31.9334 | 51.09326 | 1579 | 519 | 145 | 3.780071 | 101 | 0 | 84 | 6437.076 | 27.33839 | 27.46315 | 8.366259 | 0 | 0 | 0 | 0 | 0 | 0.0715 | 1.175 | 0.0054 | 0.291 | 0.0945 | 4.037801 | EFRAIN HECTOR ANDRADE ORDAZ
91811 | 08/07/2026 | 07:59:12 | A572-50 VIGA V | ROJA | A572-50 VIGA V | ROJA |  |  | JESUS PEREZ GONZALEZ | FRAM01 | 91811 | 0 | 159.13 | 152.00112 | 95.52 | 152.00112 | 38.41667061 | 27.9833374 | 5.63333321 | 4.8 | 5686.598 | 4521.599 | 237.3987 | 112.7814 | 52600 | 2400 | 330.5474 | 346.0501 | 15.78936 | 33.4167 | 55.37459 | 1630 | 688 | 151 | 4.798873 | 109 | 0 | 81 | 6608.069 | 27.83532 | 26.58832 | 8.043738 | 0 | 0 | 0 | 0 | 0 | 0.076 | 1.182 | 0.0052 | 0.296 | 0.093 | 3.993243 | EFRAIN HECTOR ANDRADE ORDAZ
91812 | 08/07/2026 | 08:44:33 | A572-50 VIGA V | ROJA | A572-50 VIGA V | ROJA |  |  | JESUS PEREZ GONZALEZ | FRAM01 | 91812 | 0 | 162.9 | 162.06168 | 99.49 | 162.06168 | 44.88332977 | 36.48332977 | 5 | 3.4 | 4465.053 | 3906.67 | 216.6439 | 108.2138 | 65800 | 4700 | 403.9288 | 406.0183 | 29.0013 | 40.7333 | 53.44262 | 1611 | 758 | 150 | 1.607979 | 83 | 0 | 0.0084 | 7343.038 | 33.8945 | 33.72007 | 10.84715 | 0 | 0 | 0 | 0 | 0 | 0.086 | 1.1855 | 0.0026 | 0.3 | 0.097 | 3.951667 | CRUZ IVAN RINCON GAMEZ
91813 | 08/07/2026 | 09:29:18 | A572-50 VIGA V | ROJA | A572-50 VIGA V | ROJA |  |  | JESUS PEREZ GONZALEZ | FRAM01 | 91813 | 0 | 164.06 | 129.996 | 79.24 | 129.996 | 43.95333568 | 31.56666946 | 6.71666622 | 5.67 | 5197.254 | 3395.629 | 177.4555 | 111.5734 | 58700 | 3650 | 357.7959 | 451.5524 | 28.07779 | 44.5167 | 65.86357 | 1635 | 760 | 163 | 3.180497 | 96 | 0 | 85 | 7065.675 | 39.81661 | 31.54943 | 9.197854 | 0.2925759 | 0 | 0 | 0 | 0 | 0.08 | 1.1555 | 0.0058 | 0.282 | 0.097 | 4.097518 | CRUZ IVAN RINCON GAMEZ
91814 | 08/07/2026 | 10:15:40 | A572-50 VIGA V | ROJA | A572-50 VIGA V | ROJA |  |  | JESUS PEREZ GONZALEZ | FRAM01 | 91814 | 0 | 159.83 | 147.3288 | 92.18 | 147.3288 | 46.41333245 | 29.38333321 | 14.04999924 | 2.98 | 5439.478 | 3392.068 | 190.4567 | 113.738 | 55700 | 6900 | 348.4953 | 378.0659 | 46.83402 | 61.0667 | 63.22593 | 1622 | 905 | 151 | 3.940223 | 103 | 0 | 83 | 5750.072 | 30.19097 | 27.82957 | 8.67797 | 0 | 0 | 0 | 0 | 0 | 0.085 | 1.165 | 0.0048 | 0.288 | 0.117 | 4.045139 | CRUZ IVAN RINCON GAMEZ
91815 | 08/07/2026 | 11:33:59 | A572-50 VIGA V | ROJA | A572-50 VIGA V | ROJA |  |  | JESUS PEREZ GONZALEZ | FRAM01 | 91815 | 0 | 160.78 | 133.55676 | 83.07 | 133.55676 | 78.52333092 | 37.43333054 | 8.10000038 | 32.99 | 4295.103 | 2933.165 | 102.0513 | 108.9938 | 68000 | 3950 | 422.9382 | 509.1468 | 29.57544 | 28.9667 | 57.75971 | 1583 | 603 | 162 | 0.930457 | 76 | 0 | 84 | 4648.809 | 45.55367 | 37.84053 | 11.49397 | 0.2861052 | 0 | 0 | 0 | 0 | 0.0805 | 1.1565 | 0.0097 | 0.2965 | 0.12 | 3.900506 | CRUZ IVAN RINCON GAMEZ
91816 | 08/07/2026 | 12:07:08 | A572-50 VIGA V | ROJA | A572-50 VIGA V | ROJA |  |  | JESUS PEREZ GONZALEZ | FRAM01 | 91816 | 0 | 157.39 | 147.7056 | 93.85 | 147.7056 | 32.50333321 | 26.21666718 | 4.66666603 | 1.62 | 6003.433 | 4782.696 | 272.6593 | 111.2269 | 48600 | 4300 | 308.7871 | 329.0329 | 29.11196 | 45.2834 | 68.17616 | 1655 | 1013 | 149 | 5.978927 | 119 | 0 | 83 | 7258.333 | 26.62052 | 24.98253 | 7.548129 | 0 | 0 | 0 | 0 | 0 | 0.083 | 1.152 | 0.0094 | 0.293 | 0.12 | 3.931741 | CRUZ IVAN RINCON GAMEZ
91817 | 08/07/2026 | 12:47:40 | A572-50 VIGA V | ROJA | A572-50 VIGA V | ROJA |  |  | JESUS PEREZ GONZALEZ | FRAM01 | 91817 | 0 | 158.77 | 138.474 | 87.22 | 138.474 | 39.77666574 | 28.28333282 | 4.93333292 | 6.56 | 5613.553 | 4168.811 | 208.8772 | 110.9487 | 52300 | 3850 | 329.4073 | 377.6882 | 27.80305 | 46.5334 | 62.69047 | 1606 | 674 | 153 | 4.694433 | 109 | 0 | 83 | 6567.67 | 31.44273 | 27.42332 | 8.912263 | 0 | 0 | 0 | 30.58 | 0 | 0.0785 | 1.157 | 0.0078 | 0.288 | 0.1185 | 4.017361 | CRUZ IVAN RINCON GAMEZ
91818 | 08/07/2026 | 13:47:32 | A572-50 VIGA V | ROJA | A572-50 VIGA V | ROJA |  |  | JESUS PEREZ GONZALEZ | FRAM01 | 91818 | 0 | 159.3 | 164.30364 | 103.14 | 164.30364 | 59.96999695 | 28.19999695 | 6.5 | 25.27 | 5648.937 | 4734.976 | 164.3858 | 111.9149 | 52600 | 5300 | 330.1946 | 320.139 | 32.25735 | 34.0333 | 55.17224 | 1620 | 835 | 161 | 4.482398 | 107 | 0 | 85 | 4549.275 | 27.67437 | 28.54363 | 8.091651 | 0.2950408 | 0 | 0 | 0 | 0 | 0.0875 | 1.157 | 0.005 | 0.285 | 0.12 | 4.059649 | CRUZ IVAN RINCON GAMEZ
91819 | 08/07/2026 | 14:29:18 | A572-50 VIGA V | ROJA | A572-50 VIGA V | ROJA |  |  | JESUS PEREZ GONZALEZ | FRAM01 | 91819 | 0 | 157.49 | 154.13004 | 97.87 | 154.13004 | 41.90333035 | 29.18333054 | 4.69999981 | 8.02 | 5396.574 | 4548.846 | 220.6937 | 108.9663 | 53000 | 5150 | 336.5293 | 343.8655 | 33.41334 | 38.3166 | 63.98493 | 1619 | 751 | 168 | 3.892121 | 103 | 0 | 84 | 7046.218 | 31.92759 | 31.24643 | 10.11493 | 0 | 0 | 0 | 0 | 0 | 0.0745 | 1.169 | 0.0068 | 0.2855 | 0.1055 | 4.094571 | CRUZ IVAN RINCON GAMEZ
91820 | 08/07/2026 | 15:10:17 | A572-50 VIGA V | ROJA | A572-50 VIGA V | ROJA |  |  | JESUS PEREZ GONZALEZ | FRAM01 | 91820 | 0 | 160.41 | 150.3432 | 93.72 | 150.3432 | 41.09332939 | 30.46666336 | 4.91666603 | 5.71 | 5265.099 | 4248.984 | 219.5148 | 110.4814 | 56100 | 5800 | 349.7288 | 373.1462 | 38.5784 | 52.5666 | 63.62775 | 1653 | 1199 | 153 | 3.722065 | 101 | 0 | 85 | 6823.005 | 31.08222 | 29.1316 | 9.488187 | 0 | 0 | 0 | 0 | 0 | 0.084 | 1.167 | 0.0057 | 0.271 | 0.102 | 4.306273 | CRUZ IVAN RINCON GAMEZ
91821 | 09/07/2026 | 23:43:08 | A-36 G5 | ROJA | A-36 G5 | ROJA |  | Mn, N, S | JOSE ANGEL DE LEON | FRAM01 | 91821 | 0 | 164.55 | 148.91136 | 90.5 | 148.91136 | 489.64 | 26.31667137 | 33.08333206 | 430.24 | 6252.69 | 2506.925 | 18.24745 | 107.8404 | 47300 | 3250 | 287.4506 | 317.6386 | 21.82506 | 29.2834 | 84.66245 | 1652 | 619 | 395 | 2.697326 | 80 | 0 | 81 | 1276.121 | 69.93422 | 63.28775 | 18.59009 | 0.6320267 | 1 | 0 | 0 | 1.07 | 0.143 | 0.6655 | 0.0158 | 0.205 | 0.2 | 3.246341 | EFRAIN HECTOR ANDRADE ORDAZ
91822 | 09/07/2026 | 00:17:45 | A-36 G5 | ROJA | A-36 G5 | ROJA |  | Mn, N | JOSE ANGEL DE LEON | FRAM01 | 91822 | 0 | 140.72 | 154.13632 | 109.53 | 154.13632 | 34.66333015 | 25.54999733 | 4.78333282 | 4.33 | 5507.633 | 5081.418 | 266.8001 | 112.4853 | 47900 | 2850 | 340.3923 | 310.7639 | 18.49013 | 36.9667 | 67.40008 | 1648 | 948 | 146 | 4.422068 | 106 | 0 | 89 | 6485.817 | 24.30965 | 26.62735 | 8.015918 | 0 | 0 | 0 | 31.21 | 0.94 | 0.145 | 0.655 | 0.0138 | 0.198 | 0.2 | 3.308081 | EFRAIN HECTOR ANDRADE ORDAZ
91823 | 09/07/2026 | 00:59:51 | A-36 G5 | ROJA | A-36 G5 | ROJA |  | Mn, N | JOSE ANGEL DE LEON | FRAM01 | 91823 | 0 | 139.59 | 159.36128 | 114.16 | 159.36128 | 42.23666203 | 28.28332901 | 5.33333302 | 8.62 | 4935.416 | 4740.544 | 226.3833 | 113.2823 | 53400 | 4500 | 382.5489 | 335.0877 | 28.23772 | 42.3333 | 63.43699 | 1664 | 592 | 146 | 2.549799 | 92 | 0 | 91.5 | 5879.726 | 25.97243 | 29.65112 | 8.997779 | 0 | 0 | 0 | 30.82 | 0 | 0.148 | 0.663 | 0.0062 | 0.191 | 0.2065 | 3.471204 | EFRAIN HECTOR ANDRADE ORDAZ
91824 | 09/07/2026 | 01:34:54 | A-36 G5 | ROJA | A-36 G5 | ROJA |  | N | JOSE ANGEL DE LEON | FRAM01 | 91824 | 0 | 156.2 | 161.97376 | 103.7 | 161.97376 | 34.88666155 | 27.93332863 | 4.93333292 | 2.02 | 5591.886 | 4928.208 | 278.5714 | 114.4869 | 53300 | 5450 | 341.2292 | 329.0656 | 33.64743 | 66.5 | 64.52527 | 1599 | 0 | 145 | 4.496293 | 107 | 0 | 90.5 | 6986.051 | 25.07814 | 26.00512 | 7.964149 | 0 | 0 | 0 | 31.08 | 0 | 0.146 | 0.6725 | 0.012 | 0.201 | 0.2485 | 3.345771 | EFRAIN HECTOR ANDRADE ORDAZ
91825 | 09/07/2026 | 02:18:44 | A-36 G5 | ROJA | A-36 G5 | ROJA |  | Mn, N | JOSE ANGEL DE LEON | FRAM01 | 91825 | 0 | 157.38 | 203.77344 | 129.48 | 203.77344 | 43.69333206 | 31.66666603 | 5.16666603 | 6.86 | 4969.895 | 5532.311 | 279.8232 | 114.4420929 | 60400 | 3400 | 383.7845 | 296.4076 | 16.6852 | 69.1 | 47.27505 | 1671 | 615 | 145 | 2.541011 | 92 | 0 | 93 | 6323.619 | 22.59863 | 29.26039 | 8.895667 | 0 | 0 | 0 | 0 | 0 | 0.139 | 0.663 | 0.0124 | 0.197 | 0.251 | 3.365482 | EFRAIN HECTOR ANDRADE ORDAZ
91826 | 09/07/2026 | 03:38:57 | 1018 SAE | ROJA | 1018 SAE | ROJA |  |  | JOSE ANGEL DE LEON | FRAM01 | 91826 | 0 | 159.35 | 94.04928 | 59.02 | 94.04928 | 80.27000363 | 29.61667061 | 7.58333302 | 43.07 | 5380.416 | 2528.206 | 70.2997 | 114.0574 | 56300 | 3400 | 353.3103 | 598.6223 | 36.15126 | 38.6167 | 77.89959 | 1608 | 593 | 146 | 3.862918 | 102 | 0 | 0.0085 | 3232.839 | 45.98653 | 27.14151 | 8.277377 | 0 | 0 | 0 | 29.11 | 0 | 0.1655 | 0.8405 | 0.0056 | 0.179 | 0.172 | 4.695531 | EFRAIN HECTOR ANDRADE ORDAZ
91827 | 09/07/2026 | 04:19:28 | 1018 SAE | ROJA | 1018 SAE | ROJA |  |  | JOSE ANGEL DE LEON | FRAM01 | 91827 | 0 | 155.69 | 148.91136 | 95.65 | 148.91136 | 40.14666775 | 28.91666794 | 5.19999981 | 6.03 | 5384.092 | 4364.769 | 222.551 | 114.536 | 55200 | 4100 | 354.5507 | 370.6903 | 27.53316 | 50.2834 | 59.20569 | 1597 | 606 | 146 | 3.814568 | 101 | 0 | 0.0089 | 6318.831 | 28.39273 | 27.15653 | 8.285696 | 0 | 0 | 0 | 32.08 | 0 | 0.162 | 0.6765 | 0.0068 | 0.1755 | 0.145 | 3.854701 | EFRAIN HECTOR ANDRADE ORDAZ
91828 | 09/07/2026 | 04:54:58 | 1018 SAE | ROJA | 1018 SAE | ROJA |  |  | JOSE ANGEL DE LEON | FRAM01 | 91828 | 0 | 156.17 | 154.13632 | 98.7 | 154.13632 | 35.58666813 | 28.60000229 | 4.61666584 | 2.37 | 5460.489 | 4640.331 | 259.8776 | 114.1259 | 54400 | 3500 | 348.3383 | 352.9343 | 22.70717 | 59.35 | 60.83446 | 1632 | 845 | 160 | 3.740819 | 101 | 0 | 0.0088 | 7728.737 | 29.73991 | 29.35263 | 8.695652 | 0 | 0 | 0 | 30.66 | 0 | 0.183 | 0.679 | 0.0103 | 0.178 | 0.123 | 3.814607 | EFRAIN HECTOR ANDRADE ORDAZ
91829 | 09/07/2026 | 05:41:49 | 1018 SAE | ROJA | 1018 SAE | ROJA |  |  | JOSE ANGEL DE LEON | FRAM01 | 91829 | 0 | 152.93 | 148.91136 | 97.37 | 148.91136 | 46.96666651 | 34.01666641 | 4.9000001 | 8.05 | 4495.737 | 3826.416 | 190.2345 | 113.415 | 64300 | 2650 | 420.4538 | 431.8005 | 17.79582 | 60.5167 | 59.75904 | 1605 | 657 | 145 | 1.164052 | 81 | 0 | 84 | 6328.744 | 33.26811 | 32.39391 | 9.684169 | 0 | 0 | 0 | 0 | 0 | 0.177 | 0.687 | 0.0056 | 0.191 | 0.124 | 3.596859 | EFRAIN HECTOR ANDRADE ORDAZ
91830 | 09/07/2026 | 06:57:26 | 1018 SAE | ROJA | 1018 SAE | ROJA |  |  | JOSE ANGEL DE LEON | FRAM01 | 91830 | 0 | 165.34 | 133.23648 | 80.58 | 133.23648 | 75.66666232 | 32.24999619 | 7.31666613 | 36.1 | 5126.822 | 3367.392 | 105.6501 | 109.9535 | 59100 | 4050 | 357.4453 | 443.5722 | 30.39708 | 33.2333 | 67.34492 | 1601 | 781 | 148 | 3.480842 | 99 | 0 | 82 | 3793.48 | 35.90608 | 28.93432 | 7.796057 | 0 | 0 | 0 | 0 | 0 | 0.163 | 0.69 | 0.0082 | 0.185 | 0.125 | 3.72973
91832 | 09/07/2026 | 08:34:15 | 1015 VAR T | ROJA | 1015 VAR T | ROJA |  |  | JESUS PEREZ GONZALEZ | FRAM01 | 91832 | 0 | 160.22 | 146.29888 | 91.31 | 146.29888 | 56.13666317 | 29.96666336 | 4.94999981 | 21.22 | 5346.608 | 4189.944 | 156.3672 | 111.3237 | 55600 | 7200 | 347.0228 | 380.0439 | 49.21432 | 313.3667 | 66.14815 | 1664 | 681 | 193 | 3.077967 | 94 | 0 | 75.5 | 6182.056 | 39.5355 | 36.10036 | 10.56048 | 0 | 0 | 0 | 0 | 0 | 0.088 | 1.1165 | 0.0096 | 0.6295 | 0.05 | 1.77363
91833 | 10/07/2026 | 00:36:15 | 1015 VAR T | ROJA | 1015 VAR T | ROJA |  |  | Yhair Enrique Arellano Hdz | FRAM01 | 91833 | 0 | 164 | 143.6864 | 87.61 | 143.6864 | 955.81 | 37.28334045 | 7.41666603 | 911.11 | 4398.747 | 3214.46 | 9.019767 | 104.6044 | 65000 | 10400 | 396.3415 | 452.3741 | 72.37985 | 77.9666 | 102.984 | 1639 | 530 | 178 | 1.525218 | 79 | 0 | 60 | 417.1959 | 46.25351 | 40.52439 | 11.85976 | 0 | 1 | 0 | 0 | 0 | 0.07 | 1.1605 | 0.0036 | 0.6035 | 0.05 | 1.922949