## gdColadasPorFecha
Fecha Inicial | 01/06/2026
Fecha Final | 26/06/2026
Horno Fusión: | Todos
Turno: | Todos
Horno:
Colada: | 101686
Horno:
Colada: | 101686
Horno:
Colada:
Horno:
Colada:
No.Colada | 37193
Por Fechas | SI
Por Colada | NO
Horno Fusión | No.Colada | Fecha | Hora Inicio | Hora Final | Turno | Grado Acero | + Total TCM | T. Conectado | + Total KWH | KWH/TCM | KWH/TPQB | MW/Prom | T. VAC -V | + Total O2 | O2 Instantáneo | Factor O2 | Eficiencia O2 | + Total CH4 | + Total C | Cal Dol. (cesta) | Cal Sid. (cesta) | Cza Dol. (cesta) | Cal Dol. (silo) | Cal Sid. (silo) | Cza Dol. | Cal Ins. | - Total Cal | Temperatura B/M | Celox B/M | Muestra B/M | 1a. Temp | 1a. PPM [O2] | Temp Vac | PPM [O2] V | PPM [N] | No. Muestras | Fe Esponja | Arrabio | % FeO | Tiempo Vac | Remanente | Acero Líquido | + TPQB | %RDMTO | Grupo Trabajo | Técnico | Temp. Entrada HA | PPM[0] HA 1a Muestra | PPM[N] HA 1a Muestra | %C HA 1a Muestra
FRAM01 | 91701 | 01/07/2026 | 18:59:51 | 00:55:24 | Turno1 | 1028-6V | 193.6 | 44.7 | 77200 | 399 | 530.6481 | 103.6 | 56.1 | 5451 | 121 | 2.1 | 89 | 81 | 2867 | 0 | 0 | 0 | 2800 | 1350 | 0 |  | 5010 |  | 2 |  | 1680 | 1044 | 1620 | 885 | 0 | 2 | 0 |  | 0 | 4.3 | 30 | 146 | 142.17606 | 74.39644 | JAGUARES | CRUZ IVAN RINCON GAMEZ | 1565 | 17 | 0 | 0.247
FRAM01 | 91702 | 01/07/2026 | 00:55:24 | 01:37:34 | Turno1 | 1028-6V | 164.3 | 32.5 | 60500 | 368 | 406.6164 | 111.5 | 41.4 | 5275 | 162 | 2.8 | 93 | 65 | 2785 | 0 | 0 | 0 | 3040 | 1460 | 0 |  | 4960 |  | 4 |  | 1659 | 1088 | 1615 | 855 | 0 | 4 | 0 |  | 0 | 4.3 | 50 | 144 | 125.64396 | 70.23375 | JAGUARES | CRUZ IVAN RINCON GAMEZ | 1546 | 6 | 0 | 0.258
FRAM01 | 91703 | 01/07/2026 | 01:37:34 | 02:14:04 | Turno1 | 1028-6V | 160.4 | 25.8 | 47800 | 298 | 321.2605 | 111.4 | 36.6 | 4346 | 168 | 5.9 | 121 | 0 | 2884 | 0 | 0 | 0 | 3390 | 1510 | 0 |  | 5180 |  | 3 |  | 1615 | 905 | 1631 | 905 | 0 | 3 | 0 |  | 21.4 | 5 | 55 | 136 | 168.62742 | 104.8339 | JAGUARES | CRUZ IVAN RINCON GAMEZ | 1519 | 6 | 0 | 0.281
FRAM01 | 91704 | 01/07/2026 | 02:14:04 | 02:52:44 | Turno1 | 1028-6V | 158.7 | 29.8 | 55100 | 347 | 370.3233 | 110.9 | 38.4 | 5000 | 167 | 3.5 | 99 | 0 | 2795 | 0 | 0 | 0 | 3590 | 1290 | 0 |  | 4960 |  | 3 |  | 1579 | 911 | 1671 | 911 | 0 | 3 | 0 |  | 21.4 | 4.9 | 55 | 142 | 185.15952 | 116.0751 | JAGUARES | CRUZ IVAN RINCON GAMEZ | 1550 | 11 | 0 | 0.255
FRAM01 | 91705 | 01/07/2026 | 02:52:44 | 03:59:10 | Turno1 | 1028-6V | 158.7 | 27.3 | 51400 | 324 | 444.1576 | 112.8 | 66.5 | 4735 | 173 | 4.5 | 108 | 0 | 2439 | 0 | 0 | 0 | 3830 | 1340 | 0 |  | 4860 |  | 2 |  | 1638 | 746 | 1617 | 555 | 0 | 2 | 0 |  | 21.4 | 4.3 | 55 | 143 | 155.40174 | 96.60983 | JAGUARES | CRUZ IVAN RINCON GAMEZ | 1513 | 7 | 0 | 0.28
FRAM01 | 91706 | 01/07/2026 | 03:59:10 | 05:03:09 | Turno1 | A-36 G5 | 163.2 | 29.6 | 56000 | 343 | 302.4419 | 113.4 | 64 | 5013 | 169 | 3.7 | 101 | 0 | 2485 | 0 | 0 | 0 | 3850 | 1040 | 0 |  | 4960 |  | 4 |  | 1617 | 555 | 1614 | 454 | 0 | 4 | 0 |  | 0 | 3.9 | 60 | 137 | 72.74124 | 43.6685 | JAGUARES | CRUZ IVAN RINCON GAMEZ | 1515 | 5 | 0 | 0.29
FRAM01 | 91707 | 01/07/2026 | 05:03:09 | 05:39:09 | Turno1 | A-36 G5 | 160.7 | 27 | 48600 | 303 | 326.6373 | 110.5 | 36 | 4568 | 169 | 5.5 | 117 | 0 | 2677 | 0 | 0 | 0 | 4160 | 850 | 0 |  | 4750 |  | 2 |  | 1619 | 474 | 1585 | 350 | 0 | 2 | 0 |  | 0 | 4.2 | 55 | 138 | 181.8531 | 113.8546 | JAGUARES | CRUZ IVAN RINCON GAMEZ | 1508 | 8 | 0 | 0.351
FRAM01 | 91708 | 01/07/2026 | 05:39:09 | 06:19:49 | Turno1 | A-36 G5 | 157.4 | 31.2 | 56300 | 358 | 395.9879 | 110.9 | 40.7 | 5088 | 163 | 3.1 | 95 | 70 | 2640 | 0 | 0 | 0 | 4160 | 850 | 0 |  | 4950 |  | 3 |  | 1649 | 751 | 1617 | 490 | 0 | 4 | 0 |  | 31.3 | 4.1 | 50 | 137 | 148.7889 | 87.73965 | AZTECAS | EFRAIN HECTOR ANDRADE ORDAZ | 1573 | 7 | 0 | 0.352
FRAM01 | 91709 | 01/07/2026 | 06:19:49 | 07:20:50 | Turno1 | A-36 G5 | 166 | 23.6 | 44200 | 266 | 303.8167 | 111.8 | 61 | 4616 | 195 | 6.9 | 134 | 0 | 2751 |  |  |  | 3860 | 490 | 0 |  | 4960 |  | 4 |  | 1678 | 888 | 1622 | 351 | 0 | 4 | 0 |  | 0 | 4.3 | 50 | 138 | 148.7889 | 92.96982 | AZTECAS | EFRAIN HECTOR ANDRADE ORDAZ | 1529 | 6 | 0 | 0.362
FRAM01 | 91710 | 04/07/2026 | 17:56:35 | 23:58:31 | Turno1 | 1015 VAR | 196.5 | 48 | 83600 | 425 | 578.2792 | 104.6 | 3876.3 | 5240 | 109 | 1.2 | 85 | 78 | 2066 | 0 | 0 | 0 | 1510 | 3040 | 0 |  | 4960 |  | 4 |  | 1625 | 573 | 1655 | 534 | 0 | 5 | 0 |  | 32.8 | 3.8 | 50 | 136 | 148.7889 | 93.41166 | AZTECAS | EFRAIN HECTOR ANDRADE ORDAZ | 1547 | 6 | 0 | 0.358
FRAM01 | 91711 | 04/07/2026 | 23:58:31 | 00:46:43 | Turno1 | 1015 VAR | 166.7 | 32.3 | 60700 | 364 | 403.4093 | 112.6 | 48.3 | 5536 | 171 | 2.8 | 93 | 69 | 2421 | 0 | 0 | 0 | 2780 | 2120 | 0 |  | 4950 |  | 1 |  | 1650 | 770 | 1651 | 770 | 0 | 2 | 0 | 0 | 0 | 3.2 | 60 | 126 | 135.56322 | 85.0246 | AZTECAS | EFRAIN HECTOR ANDRADE ORDAZ | 1559 | 6 | 0 | 0.37
FRAM01 | 91712 | 04/07/2026 | 00:46:43 | 02:23:38 | Turno1 | 1015 VAR | 170.5 | 28.4 | 54100 | 317 | 374.2218 | 114.4 | 96.4 | 4868 | 171 | 4.9 | 112 | 66 | 2343 | 0 | 0 | 0 | 2780 | 2120 | 0 |  | 5140 |  | 2 |  | 1631 | 879 | 1559 | 434 | 0 | 2 | 0 |  | 28.5 | 3.8 | 60 | 140 | 142.17606 | 94.84728 | AZTECAS | EFRAIN HECTOR ANDRADE ORDAZ | 1543 | 6 | 0 | 0.344
FRAM01 | 91713 | 04/07/2026 | 02:23:38 | 03:33:04 | Turno1 | 1015 VAR | 178.8 | 31.7 | 60000 | 336 |  | 113.7 | 69.6 | 5328 | 168 | 4.1 | 104 | 66 | 2565 | 0 | 0 | 0 | 2780 | 2120 | 0 |  | 5240 |  | 3 |  | 1622 | 719 | 1604 | 719 | 0 | 2 | 0 |  | 0 | 4.9 | 60 | 145 | 152.09532 | 90.72302 | AZTECAS | EFRAIN HECTOR ANDRADE ORDAZ | 1546 | 19 | 0 | 0.358
FRAM01 | 91714 | 04/07/2026 | 03:33:04 | 05:26:00 | Turno1 | 1015 VAR | 168 | 28.1 | 51600 | 307 | 249.8501 | 110 | 113 | 3915 | 139 | 6.5 | 122 | 67 | 1932 | 0 | 0 | 0 | 2610 | 1930 | 0 |  | 5220 |  | 2 |  | 1649 | 803 | 1640 | 774 | 0 | 3 | 0 |  | 30.1 | 3 | 55 | 125 | 132.2568 | 89.95837 | AZTECAS | EFRAIN HECTOR ANDRADE ORDAZ | 1588 | 24 | 0 | 0.383
FRAM01 | 91715 | 04/07/2026 | 05:26:00 | 06:38:28 | Turno1 | 1012 TM | 159.3 | 33 | 63000 | 395 | 775.7598 | 114.5 | 72.5 | 5283 | 160 | 1.9 | 85 | 68 | 2885 | 0 | 0 | 0 | 2760 | 2030 | 0 |  | 5230 |  | 4 |  | 1640 | 774 | 1609 | 671 | 0 | 4 | 0 |  | 0 | 2.8 | 55 | 134 | 148.7889 | 94.87031 | AZTECAS | EFRAIN HECTOR ANDRADE ORDAZ | 1524 | 6 | 0 | 0.367
FRAM01 | 91716 | 04/07/2026 | 06:38:28 | 08:23:55 | Turno2 | 1008 BCO | 162.8 | 27 | 50200 | 308 | 342.1875 | 111.3 | 105.5 | 4161 | 153 | 5.9 | 119 | 66 | 2146 | 0 | 0 | 0 | 2750 | 2230 | 0 |  | 5220 |  | 3 |  | 1627 | 1207 | 1619 | 853 | 0 | 6 | 0 |  | 0 | 3.1 | 55 | 139 | 148.7889 | 95.27246 | AZTECAS | EFRAIN HECTOR ANDRADE ORDAZ | 1552 | 8 | 0 | 0.345
FRAM01 | 91717 | 04/07/2026 | 08:23:55 | 12:42:34 | Turno2 | 1008 BCO | 166 | 41 | 75200 | 453 | 521.9196 | 110 | 258.9 | 5295 | 129 | 0.2 | 76 | 71 | 3794 | 0 | 0 | 0 | 2780 | 2500 | 0 |  | 5270 |  | 4 |  | 1634 | 897 | 1603 | 633 | 0 | 2 | 0 |  | 0 | 3.1 | 60 | 142 | 145.48248 | 91.20129 | AZTECAS | EFRAIN HECTOR ANDRADE ORDAZ | 1545 | 22 | 0 | 0.36
FRAM01 | 91718 | 04/07/2026 | 12:42:34 | 13:24:27 | Turno2 | 1008 BCO | 163.8 | 28.5 | 52600 | 321 | 250.9829 | 110.8 | 41.9 | 4778 | 167 | 4.7 | 110 | 118 | 2756 | 0 | 0 | 0 | 2780 | 2150 | 0 |  | 5070 |  | 2 |  | 1627 | 706 | 1627 | 603 | 0 | 3 | 0 |  | 30.6 | 2.9 | 50 | 133 | 148.7889 | 92.44015 | AZTECAS | EFRAIN HECTOR ANDRADE ORDAZ | 1569 | 8 | 0 | 0.34
FRAM01 | 91719 | 04/07/2026 | 13:24:27 | 14:07:38 | Turno2 | 1006 VDE | 167.3 | 30.6 | 57500 | 344 | 577.6073 | 112.7 | 43.2 | 5089 | 166 | 3.8 | 101 | 0 | 3430 | 0 | 0 | 0 | 2780 | 2040 | 0 |  | 5270 |  | 3 | 1 | 1657 | 921 | 1617 | 682 | 0 | 3 | 0 |  | 30.3 | 4.7 | 60 | 137 | 142.17606 | 88.32073 | AZTECAS | EFRAIN HECTOR ANDRADE ORDAZ | 1499 | 7 | 0 | 0.383
FRAM01 | 91720 | 04/07/2026 | 14:07:38 | 14:54:35 | Turno2 | 1006 VDE | 156.6 | 27.3 | 51800 | 331 | 340.9182 | 113.8 | 47.1 | 4530 | 165 | 4.4 | 107 | 0 | 3287 | 0 | 0 | 0 | 2780 | 2060 | 0 |  | 5290 |  | 5 | 1 | 1624 | 619 | 1634 | 30 | 0 | 4 | 0 |  | 0 | 3.6 | 65 | 120 | 132.2568 | 82.91183 | AZTECAS | EFRAIN HECTOR ANDRADE ORDAZ | 1563 | 7 | 0 | 0.392
FRAM01 | 91721 | 04/07/2026 | 14:54:35 | 15:58:55 | Turno2 | 1006 VDE | 162.9 | 31.8 | 58300 | 358 | 404.6265 | 110.1 | 64.1 | 5157 | 162 | 3.2 | 96 | 72 | 2842 | 0 | 0 | 0 | 2780 | 2060 | 0 |  | 5290 |  | 3 | 1 | 1660 | 951 | 1646 | 570 | 0 | 2 | 0 |  | 0 | 5 | 20 | 138 | 148.7889 | 90.17509 | AZTECAS | EFRAIN HECTOR ANDRADE ORDAZ | 1558 | 7 | 0 | 0.356
FRAM01 | 91722 | 04/07/2026 | 15:58:55 | 16:39:22 | Turno2 | 1006 VDE | 160.9 | 26.4 | 49200 | 306 | 323.8065 | 111.9 | 40.5 | 4940 | 187 | 5 | 114 | 0 | 2761 | 0 | 0 | 0 | 2780 | 2080 | 0 |  | 4150 |  | 5 | 1 | 1640 | 761 | 1616 | 761 | 0 | 5 | 0 |  | 19.2 | 5 | 60 | 137 | 145.48248 | 75.14591 | JAGUARES | CRUZ IVAN RINCON GAMEZ | 1595 | 17 | 0 | 0.251
FRAM01 | 91723 | 04/07/2026 | 16:39:22 | 17:16:49 | Turno2 | 1006 VDE | 158.2 | 26.6 | 50300 | 318 | 246.1625 | 113.7 | 37.5 | 5164 | 194 | 4.3 | 107 | 0 | 2615 | 0 | 0 | 0 | 2780 | 2050 | 0 |  | 4500 |  | 4 | 1 | 1660 | 1080 | 1599 | 828 | 0 | 4 | 0 |  | 0 | 3.7 | 60 | 143 | 148.7889 | 90.53283 | JAGUARES | CRUZ IVAN RINCON GAMEZ | 1557 | 8 | 0 | 0.264
FRAM01 | 91724 | 04/07/2026 | 17:16:49 | 18:01:31 | Turno2 | 1006 SAE | 155 | 28.1 | 53800 | 347 | 588.231 | 114.9 | 44.8 | 4598 | 163 | 3.7 | 101 | 0 | 2772 | 0 | 0 | 0 | 2760 | 2220 | 0 |  | 4900 |  | 2 | 1 | 1627 | 780 | 1635 | 716 | 0 | 2 | 0 |  | 18.9 | 5 | 60 | 140 | 148.7889 | 92.77041 | JAGUARES | CRUZ IVAN RINCON GAMEZ | 1510 | 6 | 0 | 0.306
FRAM01 | 91725 | 04/07/2026 | 18:01:31 | 18:44:21 | Turno2 | 1006 SAE | 156.4 | 27.4 | 51600 | 330 | 329.9903 | 113.1 | 42.4 | 4662 | 170 | 4.3 | 106 | 0 | 2720 | 0 | 0 | 0 | 2750 | 2210 | 0 |  | 4880 |  | 2 | 1 | 1623 | 674 | 1645 | 674 | 0 | 3 | 0 |  | 0 | 4 | 60 | 141 | 148.7889 | 93.74596 | JAGUARES | CRUZ IVAN RINCON GAMEZ | 1529 | 5 | 0 | 0.297
FRAM01 | 91726 | 04/07/2026 | 18:44:21 | 19:26:38 | Turno2 | 1006 SAE | 157 | 25.6 | 49100 | 313 | 308.1875 | 115 | 42.3 | 4769 | 186 | 4.8 | 111 | 69 | 1643 | 0 | 0 | 0 | 2750 | 2210 | 0 |  | 5170 |  | 2 | 1 | 1625 | 555 | 1601 | 472 | 0 | 2 | 0 |  | 0 | 3.6 | 45 | 134 | 115.7247 | 72.93145 | JAGUARES | CRUZ IVAN RINCON GAMEZ | 1510 | 8 | 0 | 0.287
FRAM01 | 91727 | 05/07/2026 | 19:26:38 | 20:10:50 | Turno1 | 1006 SAE | 153.2 | 26.9 | 52000 | 339 | 367.1888 | 116.1 | 44.2 | 4968 | 184 | 3.7 | 100 | 72 | 2134 | 0 | 0 | 0 | 2750 | 2220 | 0 |  | 4890 |  | 3 |  | 1660 | 851 | 1614 | 555 | 0 | 3 | 0 |  | 0 | 5 | 60 | 140 | 185.15952 | 113.4354 | JAGUARES | CRUZ IVAN RINCON GAMEZ | 1529 | 6 | 0 | 0.153
FRAM01 | 91728 | 05/07/2026 | 20:10:50 | 20:57:35 | Turno1 | 1006 SAE | 160.1 | 28.9 | 54000 | 337 | 366.0595 | 112 | 46.9 | 4699 | 162 | 4.1 | 104 | 71 | 2455 | 0 | 0 | 0 | 2760 | 2210 | 0 |  | 5010 |  | 4 |  | 1640 | 766 | 1590 | 360 | 0 | 4 | 0 |  | 0 | 4 | 60 | 136 | 148.7889 | 92.61623 | JAGUARES | CRUZ IVAN RINCON GAMEZ | 1569 | 7 | 0 | 0.153
FRAM01 | 91729 | 05/07/2026 | 20:57:35 | 21:56:00 | Turno1 | 1006 SAE | 162.3 | 34.4 | 60600 | 373 | 373.4546 | 105.9 | 56.7 | 5069 | 147 | 2.7 | 92 | 199 | 2530 | 0 | 0 | 0 | 2760 | 2210 | 0 |  | 5010 |  | 5 |  | 1649 | 823 | 1622 | 768 | 0 | 5 | 0 |  | 0 | 3.6 | 60 | 136 | 142.17606 | 90.31983 | JAGUARES | CRUZ IVAN RINCON GAMEZ | 1563 | 8 | 0 | 0.144
FRAM01 | 91730 | 05/07/2026 | 21:56:00 | 22:47:00 | Turno1 | 1006 SAE | 162.2 | 33.1 | 59500 | 367 | 420.1493 | 108 | 48.9 | 4733 | 143 | 3.1 | 96 | 193 | 2243 | 0 | 0 | 0 | 2770 | 2210 | 0 |  | 4350 |  | 6 |  | 1622 | 768 | 1641 | 588 | 0 | 6 | 0 |  | 0 | 3.7 | 0 | 135 | 145.48248 | 87.64005 | JAGUARES | CRUZ IVAN RINCON GAMEZ | 1575 | 8 | 0 | 0.137
FRAM01 | 91731 | 05/07/2026 | 22:47:00 | 00:37:36 | Turno1 | 1006 SAE | 160.8 | 33.7 | 61500 | 383 | 408.7266 | 109.3 | 110.7 | 5340 | 158 | 2.3 | 88 | 76 | 2802 | 0 | 0 | 0 | 2760 | 1910 | 0 |  | 4550 |  | 12 |  | 1656 | 813 | 1617 | 464 | 0 | 12 | 0 |  | 0 | 3.5 | 30 | 137 | 144.566856 | 73.57092 | JAGUARES | CRUZ IVAN RINCON GAMEZ | 1615 | 15 | 0 | 0.123
FRAM01 | 91732 | 05/07/2026 | 00:37:36 | 01:32:13 | Turno1 | 1006 SAE | 164.1 | 29.4 | 53600 | 327 | 363.3475 | 109.3 | 54.7 | 4651 | 158 | 4.6 | 109 | 75 | 2390 | 0 | 0 | 0 | 2780 | 1910 | 0 |  | 4900 |  | 5 |  | 1667 | 935 | 1682 | 935 | 0 | 5 | 0 | 0 | 0 | 4 | 35 | 139 | 150.467544 | 90.27005 | JAGUARES | CRUZ IVAN RINCON GAMEZ | 1590 | 11 | 0 | 0.137
FRAM01 | 91733 | 05/07/2026 | 01:32:13 | 02:12:22 | Turno1 | 1006 SAE | 164.3 | 30.3 | 57600 | 351 | 368.3618 | 114.2 | 40.2 | 4802 | 158 | 3.7 | 101 | 0 | 2856 | 0 | 0 | 0 | 2760 | 1920 | 0 |  | 4900 |  | 3 |  | 1682 | 935 | 1633 | 688 | 0 | 3 | 0 |  | 17.1 | 3.5 | 30 | 137 | 144.56666 | 84.80824 | JAGUARES | CRUZ IVAN RINCON GAMEZ | 1536 | 6 | 0 | 0.165
FRAM01 | 91734 | 05/07/2026 | 02:12:22 | 02:54:25 | Turno1 | 1006 SAE | 164 | 28.9 | 54300 | 331 | 460.1165 | 112.9 | 42.2 | 4473 | 155 | 4.7 | 109 | 0 | 2694 | 0 | 0 | 0 | 2760 | 1920 | 0 |  | 4900 |  | 4 |  | 1633 | 744 | 1652 | 744 | 0 | 4 | 0 |  | 0 | 3.4 | 35 | 136 | 118.0136 | 71.95951 | JAGUARES | CRUZ IVAN RINCON GAMEZ | 1577 | 9 | 0 | 0.143
FRAM01 | 91735 | 05/07/2026 | 02:54:25 | 03:31:42 | Turno1 | 1006 VDE BT | 164.1 | 28.5 | 54100 | 330 | 290.8622 | 113.9 | 37.4 | 4622 | 162 | 4.6 | 108 | 0 | 2834 | 0 | 0 | 0 | 2760 | 1910 | 0 |  | 4540 |  | 5 |  | 1652 | 799 | 1635 | 799 | 0 | 5 | 0 |  | 0 | 2.3 | 60 | 211 | 206.5238 | 122.9308 | JAGUARES | CRUZ IVAN RINCON GAMEZ | 1568 | 25 | 0 | 0.077
FRAM01 | 91736 | 05/07/2026 | 03:31:42 | 04:22:49 | Turno1 | 1006 VDE BT | 164 | 30.2 | 56500 | 345 | 273.0045 | 112.3 | 50.3 | 4806 | 159 | 3.9 | 102 | 0 | 2868 | 0 | 0 | 0 | 2760 | 1920 | 0 |  | 4790 |  | 6 |  | 1670 | 1042 | 1653 | 1042 | 0 | 6 | 0 |  | 0 | 2.8 | 65 | 139 | 81.2107 | 50.97972 | JAGUARES | CRUZ IVAN RINCON GAMEZ | 1569 | 9 | 0 | 0.106
FRAM01 | 91737 | 05/07/2026 | 04:22:49 | 05:04:21 | Turno1 | 1004 MB | 163 | 29.5 | 56400 | 346 | 694.4898 | 114.6 | 41.6 | 5262 | 178 | 3.5 | 99 | 0 | 2599 | 0 | 0 | 0 | 2760 | 1910 | 0 |  | 4980 |  | 3 |  | 1653 | 1042 | 1627 | 732 | 0 | 5 | 0 |  | 0 | 2.9 | 60 | 144 | 146.7032 | 90.11973 | TEMPLARIOS | PABLO HERBEY SALAZAR HERNANDEZ | 1613 | 19 | 0 | 0.056
FRAM01 | 91738 | 05/07/2026 | 05:04:21 | 06:58:07 | Turno1 | 1004 MB | 167.2 | 31.8 | 57800 | 346 | 401.1563 | 109.1 | 113.8 | 4936 | 155 | 3.8 | 102 | 74 | 2561 | 0 | 0 | 0 | 2850 | 1920 | 0 |  | 5280 |  | 4 |  | 1635 | 1376 | 1673 | 1376 | 0 | 8 | 0 |  | 18.4 | 5 | 40 | 137 | 144.0835 | 86.80356 | TEMPLARIOS | PABLO HERBEY SALAZAR HERNANDEZ | 1570 | 8 | 0 | 0.061
FRAM01 | 91739 | 05/07/2026 | 06:58:07 | 09:09:49 | Turno2 | 1004 MB | 159.7 | 33.7 | 62700 | 393 | 412.6558 | 111.5 | 131.8 | 5343 | 158 | 2 | 86 | 0 | 3026 | 0 | 0 | 0 | 2860 | 1910 | 0 |  | 4930 |  | 3 | 1/1 | 1662 | 1255 | 1624 | 755 | 0 | 3 | 0 |  | 21.9 | 4.3 | 45 | 137 | 209.576 | 127.9268 | TEMPLARIOS | PABLO HERBEY SALAZAR HERNANDEZ | 1629 | 12 | 0 | 0.062
FRAM01 | 91740 | 05/07/2026 | 09:09:49 | 09:45:15 | Turno2 | 1004 MB | 163.3 | 27.1 | 50700 | 310 | 322.5558 | 112.5 | 34.9 | 4476 | 165 | 5.4 | 116 | 0 | 2507 | 0 | 0 | 0 | 2850 | 1910 | 0 |  | 4820 |  | 2 | 1 | 1673 | 1082 | 1593 | 410 | 0 | 3 | 0 |  | 0 | 4.6 | 65 | 146 | 99.5486 | 59.51372 | TEMPLARIOS | PABLO HERBEY SALAZAR HERNANDEZ | 1575 | 10 | 0 | 0.058
FRAM01 | 91741 | 05/07/2026 | 09:45:15 | 10:27:01 | Turno2 | 1004 MB | 162.5 | 28.6 | 53700 | 331 | 347.4325 | 112.7 | 41.8 | 4545 | 158 | 4.6 | 108 | 0 | 2579 | 0 | 0 | 0 | 2880 | 1920 | 0 |  | 4840 |  | 2 | 1 | 1650 | 804 | 1590 | 536 | 0 | 3 | 0 |  | 20.8 | 5 | 55 | 146 | 151.9426 | 97.01044 | TEMPLARIOS | PABLO HERBEY SALAZAR HERNANDEZ | 1612 | 10 | 0 | 0.034
FRAM01 | 91742 | 05/07/2026 | 10:27:01 | 11:19:29 | Turno2 | 1004 MB | 163.7 | 32.3 | 59600 | 364 | 392.2534 | 110.8 | 52.6 | 5191 | 160 | 3 | 94 | 0 | 2989 | 0 | 0 | 0 | 2910 | 1910 | 0 |  | 4840 |  | 2 | 1 | 1643 | 832 | 1605 | 745 | 0 | 3 | 0 |  | 22.2 | 4.2 | 55 | 140 | 144.0835 | 88.47077 | TEMPLARIOS | PABLO HERBEY SALAZAR HERNANDEZ | 1595 | 8 | 0 | 0.049
FRAM01 | 91743 | 05/07/2026 | 11:19:29 | 11:59:54 | Turno2 | 1004 MB | 164.2 | 29.9 | 55000 | 335 | 256.0338 | 110.3 | 40.5 | 4834 | 161 | 4.2 | 105 | 0 | 2876 | 0 | 0 | 0 | 2660 | 2110 | 0 |  | 4860 |  | 2 | 1 | 1626 | 867 | 1648 | 722 | 0 | 3 | 0 |  | 0 | 4 | 55 | 140 | 151.9426 | 94.42179 | TEMPLARIOS | PABLO HERBEY SALAZAR HERNANDEZ | 1579 | 8 | 0 | 0.047
FRAM01 | 91744 | 05/07/2026 | 11:59:54 | 12:44:55 | Turno2 | 1004 MB HANGERS | 158.2 | 31.6 | 57900 | 366 | 586.7217 | 109.9 | 45.1 | 4642 | 146 | 3.1 | 96 | 0 | 2921 | 0 | 0 | 0 | 2660 | 2110 | 0 |  | 4830 |  | 2 | 1 | 1636 | 886 | 1646 | 828 | 0 | 4 | 0 |  | 0 | 3.6 | 50 | 139 | 204.3366 | 129.2002 | TEMPLARIOS | PABLO HERBEY SALAZAR HERNANDEZ | 1606 | 9 | 0 | 0.043
FRAM01 | 91745 | 05/07/2026 | 12:44:55 | 13:30:32 | Turno2 | 1004 MB HANGERS | 162.9 | 30.8 | 55600 | 341 | 357.7238 | 108.2 | 45 | 5600 | 181 | 3.4 | 98 | 0 | 2147 | 0 | 0 | 0 | 2670 | 2110 | 0 |  | 4980 |  | 2 | 1 | 1646 | 1041 | 1661 | 1041 | 0 | 5 | 0 | 6.7 | 0 | 4.6 | 50 | 138 | 91.460664 | 59.01259 | TEMPLARIOS | PABLO HERBEY SALAZAR HERNANDEZ | 1606 | 9 | 0 | 0.046
FRAM01 | 91746 | 05/07/2026 | 13:30:32 | 14:16:57 | Turno2 | 1004 MB HANGERS | 157 | 30.1 | 54300 | 346 | 360.8142 | 108.1 | 46.2 | 5363 | 177 | 3.3 | 97 | 77 | 1996 | 0 | 0 | 0 | 2660 | 2210 | 0 |  | 4960 |  | 2 | 1 | 1637 | 927 | 1583 | 675 | 0 | 5 | 0 |  | 22 | 4.1 | 45 | 138 | 156.368232 | 99.96818 | TEMPLARIOS | PABLO HERBEY SALAZAR HERNANDEZ | 1646 | 19 | 0 | 0.032
FRAM01 | 91747 | 05/07/2026 | 14:16:57 | 14:53:40 | Turno2 | 1004 MB HANGERS | 159.2 | 28.9 | 52900 | 332 | 347.7502 | 109.9 | 36.8 | 4219 | 146 | 4.7 | 109 | 0 | 2012 | 0 | 0 | 0 | 2560 | 1750 | 0 |  | 4960 |  | 2 | 1 | 1638 | 913 | 1632 | 656 | 0 | 4 | 0 |  | 22.1 | 4.5 | 40 | 145 | 159.318576 | 101.4677 | TEMPLARIOS | PABLO HERBEY SALAZAR HERNANDEZ | 1615 | 9 | 0 | 0.041
FRAM01 | 91748 | 05/07/2026 | 14:53:40 | 15:35:27 | Turno2 | 1004 MB HANGERS | 162.1 | 28.8 | 53700 | 331 | 409.9706 | 112 | 41.9 | 4501 | 156 | 4.6 | 108 | 0 | 1991 | 0 | 0 | 0 | 2450 | 1720 | 0 |  | 4970 |  | 5 | 1 | 1653 | 1123 | 1690 | 1123 | 0 | 5 | 0 |  | 0 | 4 | 40 | 134 | 141.616512 | 92.41847 | AZTECAS | EFRAIN HECTOR ANDRADE ORDAZ | 1596 | 9 | 0 | 0.053
FRAM01 | 91749 | 05/07/2026 | 15:35:27 | 16:18:15 | Turno2 | 1008 CVO | 159.6 | 29 | 53400 | 335 | 283.1113 | 110.5 | 42.2 | 4561 | 157 | 4.3 | 106 | 72 | 1532 | 0 | 0 | 0 | 2460 | 1720 | 0 |  | 4970 |  | 3 | 1 | 1636 | 930 | 1598 | 0 | 0 | 3 | 0 |  | 22.6 | 4.1 | 40 | 141 | 147.517 | 92.15435 | AZTECAS | EFRAIN HECTOR ANDRADE ORDAZ | 1629 | 15 | 0 | 0.043
FRAM01 | 91750 | 05/07/2026 | 16:18:15 | 17:06:07 | Turno2 | 1008 CVO | 169.5 | 32 | 60200 | 355 | 283.7004 | 112.8 | 47 | 5130 | 160 | 3.4 | 98 | 66 | 2382 | 0 | 0 | 0 | 2660 | 2110 | 0 |  | 4970 |  | 3 | 1 | 1633 | 829 | 1578 | 618 | 0 | 3 | 0 |  | 0 | 3.6 | 50 | 144 | 162.2687 | 99.98071 | AZTECAS | EFRAIN HECTOR ANDRADE ORDAZ | 1599 | 17 | 0 | 0.043
FRAM01 | 91751 | 05/07/2026 | 17:06:07 | 17:42:59 | Turno2 | 1012 MC | 162.4 | 28.7 | 52600 | 324 | 557.7399 | 109.8 | 35.8 | 4569 | 159 | 4.8 | 110 | 71 | 2115 | 0 | 0 | 0 | 2650 | 2120 | 0 |  | 4980 |  | 4 | 1 | 1620 | 1082 | 1661 | 0 | 0 | 4 | 0 |  | 0 | 3.6 | 50 | 139 | 141.61632 | 87.30969 | AZTECAS | EFRAIN HECTOR ANDRADE ORDAZ | 1606 | 8 | 0 | 0.049
FRAM01 | 91752 | 05/07/2026 | 17:42:59 | 18:20:41 | Turno2 | 1012 MC | 161.5 | 29.8 | 54300 | 336 | 351.3146 | 109.5 | 37.1 | 4703 | 157 | 4.2 | 105 | 74 | 2241 | 0 | 0 | 0 | 2660 | 2110 | 0 |  | 4670 |  | 3 | 1 | 1620 | 808 | 1613 | 808 | 0 | 6 | 0 |  | 0.1 | 3.1 | 50 | 140 | 150.46734 | 93.59168 | AZTECAS | EFRAIN HECTOR ANDRADE ORDAZ | 1588 | 19 | 0 | 0.05
FRAM01 | 91753 | 05/07/2026 | 18:20:41 | 19:00:11 | Turno2 | 1012 MC | 163.9 | 30.5 | 56600 | 345 | 372.5091 | 111.2 | 38.7 | 4860 | 159 | 3.8 | 102 | 70 | 2047 | 0 | 0 | 0 | 2400 | 1910 | 0 |  | 4690 |  | 2 | 1 | 1625 | 815 | 1630 | 815 | 0 | 3 | 0 |  | 0 | 3.3 | 50 | 140 | 147.5172 | 89.87224 | AZTECAS | EFRAIN HECTOR ANDRADE ORDAZ | 1568 | 8 | 0 | 0.044
FRAM01 | 91754 | 05/07/2026 | 19:00:11 | 19:41:56 | Turno2 | 1012 MC | 155.7 | 31.9 | 59000 | 379 | 388.3045 | 110.9 | 41.8 | 5125 | 160 | 2.4 | 89 | 67 | 2532 | 0 | 0 | 0 | 2410 | 1910 | 0 |  | 4680 |  | 4 | 1/1 | 1630 | 815 | 1617 | 703 | 0 | 4 | 0 |  | 0 | 3.3 | 55 | 150 | 156.36802 | 95.15372 | AZTECAS | EFRAIN HECTOR ANDRADE ORDAZ | 1570 | 11 | 0 | 0.042
FRAM01 | 91755 | 06/07/2026 | 19:41:56 | 20:46:05 | Turno1 | 1012 MC | 177.8 | 31.4 | 56900 | 320 | 394.9099 | 108.7 | 64.1 | 4788 | 152 | 5.1 | 113 | 77 | 2301 | 0 | 0 | 0 | 2410 | 1910 | 0 |  | 4680 |  | 4 |  | 1621 | 919 | 1619 | 909 | 0 | 5 | 0 |  | 26.9 | 2.6 | 55 | 136 | 118.0136 | 71.95951 | AZTECAS | EFRAIN HECTOR ANDRADE ORDAZ | 1616 | 13 | 0 | 0.039
FRAM01 | 91756 | 06/07/2026 | 20:46:05 | 21:24:14 | Turno1 | 1012 TM | 165.7 | 29.5 | 55100 | 333 | 382.4171 | 112 | 37.6 | 4613 | 156 | 4.5 | 107 | 73 | 2075 | 0 | 0 | 0 | 2410 | 1910 | 0 |  | 4670 |  | 2 |  | 1619 | 909 | 1565 | 446 | 0 | 2 | 0 |  | 0 | 2.2 | 55 | 142 | 185.9987 | 113.3364 | AZTECAS | EFRAIN HECTOR ANDRADE ORDAZ | 1571 | 9 | 0 | 0.053
FRAM01 | 91757 | 06/07/2026 | 21:24:14 | 22:02:52 | Turno1 | 1015 VAR | 159.9 | 29.8 | 55700 | 348 | 207.4635 | 112.1 | 38.2 | 4577 | 153 | 3.8 | 102 | 73 | 2168 | 0 | 0 | 0 | 2410 | 1910 | 0 |  | 4680 |  | 4 |  | 1633 | 886 | 1616 | 886 | 0 | 4 | 0 |  | 0 | 0.7 | 50 | 144 | 206.9563 | 126.1929 | AZTECAS | EFRAIN HECTOR ANDRADE ORDAZ | 1586 | 9 | 0 | 0.041
FRAM01 | 91758 | 06/07/2026 | 22:02:52 | 22:59:41 | Turno1 | A-36 G5 | 183.2 | 29.5 | 55500 | 303 | 349.6985 | 112.9 | 56.1 | 4716 | 159 | 6 | 120 | 75 | 2001 | 0 | 0 | 0 | 2860 | 2410 | 0 |  | 4670 |  | 4 |  | 1615 | 859 | 1614 | 730 | 0 | 3 | 0 |  | 29.3 | 4.8 | 50 | 137 | 81.2107 | 49.82252 | AZTECAS | EFRAIN HECTOR ANDRADE ORDAZ | 1605 | 20 | 0 | 0.036
FRAM01 | 91759 | 06/07/2026 | 22:59:41 | 23:37:57 | Turno1 | A529 50 P | 164.2 | 29.3 | 56400 | 344 | 556.6721 | 115.4 | 37.9 | 4250 | 144 | 4.4 | 106 | 0 | 2659 | 0 | 0 | 0 | 2880 | 2410 | 0 |  | 4770 |  | 4 |  | 1619 | 841 | 1606 | 823 | 0 | 4 | 0 |  | 0 | 0.6 | 50 | 141 | 144.0835 | 86.18981 | AZTECAS | EFRAIN HECTOR ANDRADE ORDAZ | 1592 | 8 | 0 | 0.043
FRAM01 | 91760 | 06/07/2026 | 23:37:57 | 00:13:14 | Turno1 | A529 50 P | 165 | 29.1 | 56600 | 343 | 354.076 | 116.7 | 34.7 | 4226 | 145 | 4.5 | 106 | 0 | 2470 | 0 | 0 | 0 | 2850 | 2410 | 0 |  | 4770 |  | 2 | 1/1 | 1619 | 833 | 1621 | 425 | 0 | 3 | 0 |  | 20.2 | 5 | 40 | 134 | 151.9426 | 95.13716 | TEMPLARIOS | PABLO HERBEY SALAZAR HERNANDEZ | 1594 | 9 | 0 | 0.065
FRAM01 | 91761 | 06/07/2026 | 00:13:14 | 00:56:49 | Turno1 | A529 50 P | 163.3 | 28.3 | 54700 | 335 | 430.1329 | 116 | 43.7 | 4120 | 145 | 4.9 | 109 | 0 | 2553 | 0 | 0 | 0 | 2850 | 2210 | 0 |  | 4760 |  | 2 | 1 | 1653 | 870 | 1634 | 870 | 0 | 3 | 0 |  | 21.4 | 4.8 | 35 | 149 | 157.18212 | 96.25949 | TEMPLARIOS | PABLO HERBEY SALAZAR HERNANDEZ | 1584 | 10 | 0 | 0.058
FRAM01 | 91762 | 06/07/2026 | 01:29:03 | 02:59:28 | Turno1 | A529 50 P | 164.8 | 34.3 | 64600 | 392 | 418.4361 | 112.8 | 121.5 | 4967 | 144 | 2.2 | 89 | 0 | 3052 | 0 | 0 | 0 | 5720 | 2200 | 0 |  | 4800 |  | 2 | 1 | 1634 | 902 | 1640 | 902 | 0 | 3 | 0 |  | 22.6 | 4.6 | 35 | 150 | 154.562418 | 95.13583 | TEMPLARIOS | PABLO HERBEY SALAZAR HERNANDEZ | 1605 | 11 | 0 | 0.043
FRAM01 | 91763 | 06/07/2026 | 02:59:28 | 04:25:55 | Turno1 | A529 50 P | 175.5 | 38.2 | 71900 | 410 | 472.7299 | 112.9 | 86.7 | 5436 | 142 | 1.6 | 84 | 0 | 3389 | 0 | 0 | 0 | 2880 | 2210 | 0 |  | 4820 |  | 2 | 1 | 1640 | 1126 | 1659 | 1126 | 0 | 5 | 0 |  | 0 | 4.6 | 40 | 141 | 151.9426 | 92.83643 | TEMPLARIOS | PABLO HERBEY SALAZAR HERNANDEZ | 1643 | 14 | 0 | 0.04
FRAM01 | 91764 | 06/07/2026 | 04:25:55 | 05:07:34 | Turno1 | A529 50 P | 155.6 | 30.5 | 57600 | 370 | 370.6522 | 113.4 | 41.7 | 4316 | 141 | 3.2 | 97 | 0 | 2577 | 0 | 0 | 0 | 2850 | 2210 | 0 |  | 4770 |  | 2 | 1 | 1658 | 1147 | 1664 | 1147 | 0 | 3 | 0 |  | 25.4 | 4.5 | 50 | 140 | 214.8154 | 130.8446 | TEMPLARIOS | PABLO HERBEY SALAZAR HERNANDEZ | 1622 | 12 | 0 | 0.038
FRAM01 | 91765 | 06/07/2026 | 05:07:34 | 05:46:38 | Turno1 | A529 50 P | 154.3 | 30.9 | 58600 | 380 | 366.5871 | 113.7 | 37.3 | 4414 | 142 | 2.7 | 93 | 0 | 2731 | 0 | 0 | 0 | 2850 | 2210 | 0 |  | 4770 |  | 2 | 1 | 1653 | 1040 | 1660 | 1026 | 0 | 4 | 0 |  | 22.6 | 5 | 35 | 144 | 98.68392 | 62.3666 | TEMPLARIOS | PABLO HERBEY SALAZAR HERNANDEZ | 1590 | 6 | 0 | 0.054
FRAM01 | 91766 | 06/07/2026 | 05:46:38 | 06:37:20 | Turno1 | A529 50 P | 159.5 | 29.4 | 56100 | 352 | 376.0794 | 114.3 | 50.3 | 4252 | 144 | 4 | 103 | 0 | 2513 | 0 | 0 | 0 | 2850 | 2210 | 0 |  | 4780 |  | 2 | 1 | 1630 | 795 | 1601 | 558 | 0 | 4 | 0 | 6.7 | 24.5 | 5 | 45 | 143 | 155.427174 | 95.43021 | TEMPLARIOS | PABLO HERBEY SALAZAR HERNANDEZ | 1604 | 11 | 0 | 0.04
FRAM01 | 91767 | 06/07/2026 | 06:37:20 | 07:16:42 | Turno1 | A529 50 P | 158.9 | 30.2 | 57400 | 361 | 368.7611 | 114.2 | 39.2 | 4360 | 144 | 3.5 | 99 | 0 | 2631 | 0 | 0 | 0 | 2850 | 2210 | 0 |  | 4870 |  | 2 | 1 | 1635 | 838 | 1598 | 724 | 0 | 4 | 0 |  | 25.3 | 4.1 | 35 | 136 | 150.492978 | 95.83037 | TEMPLARIOS | PABLO HERBEY SALAZAR HERNANDEZ | 1602 | 10 | 0 | 0.037
FRAM01 | 91768 | 06/07/2026 | 07:16:42 | 07:56:26 | Turno1 | A529 50 P | 159.7 | 31.2 | 59300 | 371 | 406.3653 | 114 | 39.3 | 4425 | 141 | 3.1 | 96 | 0 | 2690 | 0 | 0 | 0 | 2660 | 2020 | 0 |  | 4310 |  | 2 | 1 | 1607 | 921 | 1637 | 889 | 0 | 3 | 0 |  | 27.2 | 4 | 40 | 136 | 152.120668 | 95.5814 | TEMPLARIOS | PABLO HERBEY SALAZAR HERNANDEZ | 1597 | 10 | 0 | 0.045
FRAM01 | 91769 | 06/07/2026 | 07:56:26 | 08:46:36 | Turno2 | A529 50 P | 161.7 | 30.6 | 58800 | 364 | 348.6972 | 115.3 | 50.3 | 4464 | 145 | 3.4 | 98 | 0 | 2589 | 0 | 0 | 0 | 2660 | 2010 | 0 |  | 4670 |  | 2 |  | 1632 | 831 | 1624 | 815 | 0 | 4 | 0 |  | 0 | 4.2 | 45 | 147 | 168.62768 | 104.2811 | TEMPLARIOS | PABLO HERBEY SALAZAR HERNANDEZ | 1571 | 16 | 0 | 0.187
FRAM01 | 91770 | 06/07/2026 | 08:46:36 | 09:30:31 | Turno2 | A529 50 P | 166.9 | 30.8 | 57900 | 347 | 278.98 | 112.9 | 44 | 4915 | 159 | 3.8 | 101 | 0 | 2638 | 0 | 0 | 0 | 2960 | 2560 | 0 |  | 5520 |  | 2 |  | 1624 | 815 | 1573 | 548 | 0 | 2 | 0 |  | 24.9 | 3.8 | 45 | 136 | 207.54176 | 124.3532 | TEMPLARIOS | PABLO HERBEY SALAZAR HERNANDEZ | 1588 | 9 | 0 | 0.197
FRAM01 | 91771 | 06/07/2026 | 09:30:31 | 10:06:23 | Turno2 | A572-50 Cu | 160.7 | 29.8 | 56300 | 350 | 608.1243 | 113.5 | 35.5 | 4822 | 161 | 3.6 | 100 | 0 | 2647 | 0 | 0 | 0 | 2960 | 2320 | 0 |  | 5280 |  | 2 |  | 1623 | 883 | 1623 | 807 | 0 | 2 | 0 |  | 24.6 | 3.4 | 45 | 143 | 92.57976 | 57.61389 | TEMPLARIOS | PABLO HERBEY SALAZAR HERNANDEZ | 1543 | 4 | 0 | 0.2
FRAM01 | 91772 | 06/07/2026 | 10:06:23 | 11:23:06 | Turno2 | A572-50 Cu | 160.7 | 32.7 | 61100 | 380 | 384.9834 | 112 | 75.9 | 5075 | 155 | 2.5 | 90 | 69 | 2605 | 0 | 0 | 0 | 2910 | 2510 | 0 |  | 5420 |  | 3 |  | 1623 | 952 | 1610 | 795 | 0 | 6 | 0 |  | 0 | 2.8 | 45 | 145 | 158.70816 | 98.77158 | TEMPLARIOS | PABLO HERBEY SALAZAR HERNANDEZ | 1543 | 20 | 0 | 0.193
FRAM01 | 91773 | 06/07/2026 | 11:23:06 | 12:01:58 | Turno2 | A572-50 Cu | 160.5 | 27.8 | 50700 | 316 | 403.5212 | 109.4 | 38.3 | 4371 | 157 | 5.2 | 114 | 69 | 2080 | 0 | 0 | 0 | 2960 | 2520 | 0 |  | 5480 |  | 3 |  | 1610 | 973 | 1632 | 973 | 0 | 3 | 0 |  | 0 | 2.8 | 70 | 134 | 125.64396 | 78.28723 | TEMPLARIOS | PABLO HERBEY SALAZAR HERNANDEZ | 1518 | 9 | 0 | 0.202
FRAM01 | 91774 | 06/07/2026 | 12:01:58 | 12:42:37 | Turno2 | A529 50 P | 159.7 | 30.6 | 55500 | 348 | 302.4419 | 108.9 | 40.6 | 4433 | 145 | 4 | 103 | 0 | 2794 | 0 | 0 | 0 | 2910 | 2510 | 0 |  | 5420 |  | 3 |  | 1608 | 785 | 1535 | 274 | 0 | 3 | 0 |  | 21.4 | 2.8 | 65 | 137 | 183.50631 | 114.9069 | TEMPLARIOS | PABLO HERBEY SALAZAR HERNANDEZ | 1556 | 19 | 0 | 0.22
FRAM01 | 91775 | 06/07/2026 | 12:42:37 | 13:26:50 | Turno2 | A529 50 P | 161 | 29.6 | 55000 | 342 | 386.8443 | 111.4 | 44.3 | 4926 | 166 | 3.8 | 102 | 0 | 2158 | 0 | 0 | 0 | 2930 | 2510 | 0 |  | 5440 |  | 2 |  | 1617 | 711 | 1568 | 485 | 0 | 2 | 0 |  | 22.8 | 5 | 60 | 139 | 142.17606 | 88.32292 | TEMPLARIOS | PABLO HERBEY SALAZAR HERNANDEZ | 1570 | 8 | 0 | 0.203
FRAM01 | 91776 | 06/07/2026 | 13:26:50 | 14:07:04 | Turno2 | A529 50 P | 162.3 | 30.5 | 56400 | 348 | 362.9303 | 110.8 | 40.3 | 4380 | 143 | 4.1 | 104 | 0 | 2187 | 0 | 0 | 0 | 2880 | 2370 | 0 |  | 5250 |  | 2 |  | 1632 | 838 | 1645 | 683 | 0 | 2 | 0 |  | 22.5 | 3.8 | 65 | 143 | 155.40174 | 95.76621 | TEMPLARIOS | PABLO HERBEY SALAZAR HERNANDEZ | 1570 | 7 | 0 | 0.19
FRAM01 | 91777 | 06/07/2026 | 14:07:04 | 14:46:54 | Turno2 | A529 50 P | 157.2 | 27.3 | 51900 | 330 | 337.5642 | 114.1 | 40 | 4011 | 146 | 5 | 111 | 0 | 2042 | 0 | 0 | 0 | 2880 | 2310 | 0 |  | 5190 |  | 2 |  | 1645 | 683 | 1625 | 610 | 0 | 2 | 0 |  | 23.3 | 3.3 | 60 | 136 | 153.74853 | 97.82868 | TEMPLARIOS | PABLO HERBEY SALAZAR HERNANDEZ | 1584 | 17 | 0 | 0.186
FRAM01 | 91778 | 06/07/2026 | 14:46:54 | 15:24:33 | Turno2 | A529 50 P | 160.1 | 29.2 | 55100 | 344 | 355.9342 | 113.2 | 37.7 | 4219 | 144 | 4.3 | 105 | 0 | 1994 | 0 | 0 | 0 | 2880 | 2310 | 0 |  | 5190 |  | 1 |  | 1625 | 610 | 1625 | 610 | 0 | 1 | 0 |  | 22.2 | 4.7 | 65 | 146 | 154.8039 | 96.67812 | TEMPLARIOS | PABLO HERBEY SALAZAR HERNANDEZ | 1558 | 6 | 0 | 0.196
FRAM01 | 91779 | 06/07/2026 | 15:24:33 | 16:00:50 | Turno2 | A529 50 P | 155.1 | 25.8 | 48600 | 313 | 359.8888 | 113 | 36.4 | 3723 | 144 | 6 | 118 | 0 | 2126 | 0 | 0 | 0 | 2910 | 2360 | 0 |  | 5270 |  | 2 |  | 1611 | 746 | 1605 | 618 | 0 | 2 | 0 |  | 19.1 | 2.7 | 55 | 139 | 135.0417 | 87.0675 | TEMPLARIOS | PABLO HERBEY SALAZAR HERNANDEZ | 1531 | 8 | 0 | 0.209
FRAM01 | 91780 | 07/07/2026 | 22:48:17 | 00:16:30 | Turno1 | A529 50 P | 170.8 | 34.7 | 63200 | 370 | 407.6846 | 109.3 | 247.2 | 7035 | 202 | 2.1 | 84 | 0 | 3692 | 0 | 0 | 0 | 3400 | 1920 | 0 |  | 5320 |  | 5 |  | 1616 | 910 | 1616 | 768 | 0 | 5 | 0 |  | 0 | 2.9 | 60 | 139 | 155.0218 | 90.78344 | AZTECAS | EFRAIN HECTOR ANDRADE ORDAZ | 1579 | 9 | 0 | 0.215
FRAM01 | 91781 | 07/07/2026 | 00:16:30 | 01:13:12 | Turno1 | A529 50 P | 164.8 | 33.2 | 60700 | 368 | 379.0433 | 109.6 | 56.5 | 5016 | 151 | 3 | 94 | 72 | 2018 | 0 | 0 | 0 | 2910 | 2370 | 0 |  | 5280 |  | 4 |  | 1644 | 903 | 1590 | 744 | 0 | 4 | 0 |  | 26.6 | 4.6 | 65 | 146 | 160.14 | 97.16348 | AZTECAS | EFRAIN HECTOR ANDRADE ORDAZ | 1563 | 6 | 0 | 0.213
FRAM01 | 91782 | 07/07/2026 | 01:13:12 | 02:08:34 | Turno1 | A529 50 P | 161.9 | 26.8 | 50100 | 309 | 338.2176 | 112 | 55.7 | 3816 | 142 | 6.3 | 120 | 0 | 2499 | 0 | 0 | 0 | 2940 | 2370 | 0 |  | 5310 |  | 2 |  | 1629 | 900 | 1633 | 562 | 0 | 3 | 0 |  | 0 | 4.5 | 60 | 146 | 148.1295 | 91.46619 | AZTECAS | EFRAIN HECTOR ANDRADE ORDAZ | 1531 | 5 | 0 | 0.225
FRAM01 | 91783 | 07/07/2026 | 02:08:34 | 03:12:00 | Turno1 | A529 50 P | 161.8 | 33 | 61700 | 381 | 428.0976 | 112 | 62.4 | 4678 | 141 | 2.7 | 93 | 0 | 2314 | 0 | 0 | 0 | 2910 | 2360 | 0 |  | 5270 |  | 6 |  | 1633 | 843 | 1602 | 595 | 0 | 7 | 0 |  | 24.4 | 5 | 60 | 142 | 144.126 | 89.09591 | AZTECAS | EFRAIN HECTOR ANDRADE ORDAZ | 1626 | 13 | 0 | 0.196
FRAM01 | 91784 | 07/07/2026 | 03:12:00 | 03:51:26 | Turno1 | A529 50 P | 159.6 | 31.4 | 58200 | 365 | 0 | 111.1 | 39.1 | 4536 | 144 | 3.3 | 97 | 0 | 2636 | 0 | 0 | 0 | 2900 | 2360 | 0 |  | 5260 |  | 4 |  | 1679 | 1029 | 1589 | 553 | 0 | 4 | 0 |  | 0 | 4.4 | 60 | 142 | 0 | 0 | JAGUARES | CRUZ IVAN RINCON GAMEZ | 1597 | 9 | 0 | 0.229
FRAM01 | 91785 | 07/07/2026 | 03:51:26 | 04:37:43 | Turno1 | A529 50 P | 156.6 | 29.2 | 55200 | 353 | 297.3548 | 113.4 | 46.5 | 4236 | 145 | 3.9 | 102 | 0 | 2262 | 0 | 0 | 0 | 2900 | 2340 | 0 |  | 5240 |  | 3 |  | 1666 | 913 | 1664 | 802 | 0 | 4 | 0 |  | 21.4 | 4.8 | 60 | 145 | 185.6368 | 118.5609 | AZTECAS | EFRAIN HECTOR ANDRADE ORDAZ | 1585 | 8 | 0 | 0.202
FRAM01 | 91786 | 07/07/2026 | 04:37:43 | 05:11:28 | Turno1 | A529 50 P Cu | 159.2 | 25.7 | 49000 | 308 | 538.2924 | 114.5 | 33.8 | 3728 | 145 | 6.4 | 121 | 0 | 1894 | 0 | 0 | 0 | 2910 | 2160 | 0 |  | 5070 |  | 2 |  | 1664 | 804 | 1643 | 710 | 0 | 3 | 0 |  | 0 | 4.2 | 55 | 143 | 91.0286 | 57.18344 | AZTECAS | EFRAIN HECTOR ANDRADE ORDAZ | 1562 | 21 | 0 | 0.195
FRAM01 | 91787 | 07/07/2026 | 05:11:28 | 05:47:23 | Turno1 | A529 50 P Cu | 157.9 | 26.6 | 50900 | 322 | 344.751 | 114.7 | 36 | 3867 | 145 | 5.5 | 115 | 0 | 2418 | 0 | 0 | 0 | 2910 | 2170 | 0 |  | 5080 |  | 2 |  | 1643 | 710 | 1618 | 469 | 0 | 2 | 0 |  | 22.8 | 5 | 55 | 144 | 147.6428 | 93.51524 | AZTECAS | EFRAIN HECTOR ANDRADE ORDAZ | 1562 | 20 | 0 | 0.203
FRAM01 | 91788 | 07/07/2026 | 05:47:23 | 06:23:27 | Turno1 | A529 50 P Cu | 149.4 | 27 | 52100 | 349 | 342.1104 | 116 | 35.5 | 3930 | 145 | 4.2 | 104 | 0 | 2584 | 0 | 0 | 0 | 2900 | 2160 | 0 |  | 5060 |  | 3 |  | 1654 | 697 | 1612 | 426 | 0 | 3 | 0 |  | 0 | 5 | 50 | 143 | 152.29 | 94.30481 | AZTECAS | EFRAIN HECTOR ANDRADE ORDAZ | 1563 | 20 | 0 | 0.221
FRAM01 | 91789 | 07/07/2026 | 06:23:27 | 07:03:22 | Turno1 | A529 50 P Cu | 158.3 | 27.8 | 52400 | 331 | 419.6102 | 112.9 | 40.1 | 4018 | 144 | 5 | 111 | 0 | 2556 | 0 | 0 | 0 | 2930 | 2240 | 0 |  | 5170 |  | 2 |  | 1625 | 912 | 1645 | 912 | 0 | 3 | 0 |  | 0 | 5 | 40 | 152 | 124.8778 | 76.99951 | AZTECAS | EFRAIN HECTOR ANDRADE ORDAZ | 1532 | 5 | 0 | 0.196
FRAM01 | 91790 | 07/07/2026 | 07:03:22 | 07:44:42 | Turno1 | A 572 MA 50 | 169.8 | 29.2 | 54900 | 323 | 296.491 | 112.7 | 40.9 | 4082 | 139 | 5.6 | 115 | 0 | 2796 | 0 | 0 | 0 | 2910 | 2160 | 0 |  | 5070 |  | 3 |  | 1645 | 982 | 1694 | 982 | 0 | 4 | 0 |  | 0 | 3 | 30 | 149 | 185.1658 | 109.5539 | AZTECAS | EFRAIN HECTOR ANDRADE ORDAZ | 1587 | 16 | 0 | 0.176
FRAM01 | 91791 | 07/07/2026 | 07:44:42 | 08:40:26 | Turno1 | A 572 MA 50 | 0 | 24.7 | 56200 | 0 | 378.3951 | 109.8 | 55.9 | 3896 | 139 | 4.3 | 115 | 71 | 1762 | 0 | 0 | 0 | 2550 | 1820 | 0 |  | 4370 |  | 3 |  | 1694 | 982 | 1583 | 740 | 0 | 4 | 0 |  | 0 | 0 | 35 | 146 | 148.522 | 0 | JAGUARES | CRUZ IVAN RINCON GAMEZ | 1576 | 12 | 0 | 0.196
FRAM01 | 91792 | 07/07/2026 | 08:40:26 | 09:19:48 | Turno2 | A 572 MA 50 | 169.5 | 31.5 | 60600 | 358 | 408.4089 | 115.3 | 38.9 | 5188 | 164 | 3.3 | 97 | 0 | 2907 | 0 | 0 | 0 | 2550 | 1820 | 0 |  | 4370 |  | 3 |  | 1630 | 740 | 1589 | 692 | 0 | 4 | 0 |  | 23.8 | 2.7 | 35 | 137 | 148.3807 | 87.53662 | JAGUARES | CRUZ IVAN RINCON GAMEZ | 1554 | 5 | 0 | 0.2
FRAM01 | 91793 | 07/07/2026 | 09:19:48 | 10:48:55 | Turno2 | A 572 MA 50 | 162.6 | 34.4 | 63400 | 390 | 406.055 | 110.6 | 89.2 | 5127 | 149 | 2.2 | 88 | 48 | 3591 | 0 | 0 | 0 | 2550 | 1820 | 0 |  | 4370 |  | 3 |  | 1618 | 1109 | 1616 | 742 | 0 | 3 | 0 |  | 0 | 2.6 | 35 | 140 | 156.1365 | 96.03849 | JAGUARES | CRUZ IVAN RINCON GAMEZ | 1579 | 7 | 0 | 0.195
FRAM01 | 91794 | 07/07/2026 | 10:48:55 | 11:59:34 | Turno2 | A 572 MA 50 | 169.6 | 33.5 | 62500 | 369 | 410.8247 | 111.9 | 70.1 | 5033 | 150 | 3 | 95 | 72 | 3056 | 0 | 0 | 0 | 2580 | 1850 | 0 |  | 4430 |  | 2 |  | 1632 | 957 | 1571 | 648 | 0 | 3 | 0 |  | 0 | 4.9 | 50 | 139 | 152.133 | 89.72699 | JAGUARES | CRUZ IVAN RINCON GAMEZ | 1580 | 26 | 0 | 0.19
FRAM01 | 91795 | 07/07/2026 | 11:59:34 | 12:53:15 | Turno2 | A 572 MA 50 | 158.6 | 28.4 | 53000 | 334 | 377.0154 | 111.9 | 53.4 | 4393 | 154 | 4.5 | 107 | 71 | 2830 | 0 | 0 | 0 | 2560 | 2860 | 0 |  | 5420 |  | 4 |  | 1614 | 1260 | 1652 | 1260 | 0 | 9 | 0 |  | 0 | 4.5 | 55 | 135 | 140.5778 | 88.66073 | JAGUARES | CRUZ IVAN RINCON GAMEZ | 1590 | 10 | 0 | 0.199
FRAM01 | 91796 | 07/07/2026 | 12:53:15 | 13:31:24 | Turno2 | A529 50 P Cu | 159.4 | 27 | 51500 | 323 | 348.8148 | 114.7 | 37.8 | 4347 | 161 | 4.9 | 111 | 81 | 2041 | 0 | 0 | 0 | 2440 | 2080 | 0 |  | 4520 |  | 2 |  | 1644 | 1203 | 1612 | 658 | 0 | 2 | 0 |  | 0 | 4.4 | 45 | 138 | 147.6428 | 92.64618 | JAGUARES | CRUZ IVAN RINCON GAMEZ | 1594 | 8 | 0 | 0.208
FRAM01 | 91797 | 07/07/2026 | 13:31:24 | 14:39:05 | Turno2 | A529 50 P | 166.7 | 32 | 60400 | 362 | 397.021 | 113.1 | 67.1 | 4788 | 149 | 3.3 | 98 | 74 | 2396 | 0 | 0 | 0 | 2560 | 2060 | 0 |  | 4620 |  | 3 |  | 1620 | 645 | 1607 | 645 | 0 | 4 | 0 |  | 0 | 4.9 | 55 | 139 | 152.133 | 91.27086 | JAGUARES | CRUZ IVAN RINCON GAMEZ | 1595 | 8 | 0 | 0.197
FRAM01 | 91798 | 07/07/2026 | 14:39:05 | 15:26:49 | Turno2 | A529 50 P | 169 | 32.2 | 58800 | 348 | 293.743 | 109.5 | 47.2 | 4935 | 153 | 3.8 | 101 | 136 | 2750 | 0 | 0 | 0 | 2520 | 2040 | 0 |  | 4560 |  | 3 |  | 1625 | 882 | 1583 | 711 | 0 | 5 | 0 |  | 34.1 | 4.1 | 40 | 138 | 200.175 | 118.4271 | JAGUARES | CRUZ IVAN RINCON GAMEZ | 1597 | 9 | 0 | 0.194
FRAM01 | 91799 | 07/07/2026 | 15:26:49 | 16:10:25 | Turno2 | A 572 MA 50 Protocolo | 158.1 | 30.8 | 55800 | 353 | 386.4876 | 108.7 | 42.2 | 4807 | 156 | 3.5 | 99 | 137 | 2574 | 0 | 0 | 0 | 2160 | 1730 | 0 |  | 3890 |  | 3 |  | 1614 | 914 | 1606 | 746 | 0 | 3 | 0 |  | 32.3 | 4.1 | 30 | 135 | 144.3772 | 91.30805 | JAGUARES | CRUZ IVAN RINCON GAMEZ | 1614 | 11 | 0 | 0.194
FRAM01 | 91800 | 07/07/2026 | 16:10:25 | 16:59:08 | Turno2 | A 572-50 VIGA | 160.1 | 31.1 | 55100 | 344 | 544.2857 | 106.2 | 47.2 | 4687 | 150 | 3.9 | 102 | 141 | 2592 | 0 | 0 | 0 | 2230 | 1670 | 0 |  | 3900 |  | 4 |  | 1659 | 1091 | 1644 | 1023 | 0 | 4 | 0 |  | 0 | 4 | 40 | 138 | 101.2336 | 63.22358 | JAGUARES | CRUZ IVAN RINCON GAMEZ | 1582 | 8 | 0 | 0.068
FRAM01 | 91801 | 07/07/2026 | 16:59:08 | 17:41:28 | Turno2 | A 572-50 VIGA | 157.3 | 29.3 | 53500 | 340 | 358.2468 | 109.7 | 39.3 | 4523 | 154 | 4.1 | 104 | 155 | 2659 | 0 | 0 | 0 | 2240 | 1760 | 0 |  | 4000 |  | 3 |  | 1644 | 1023 | 1636 | 938 | 0 | 2 | 0 |  | 0 | 3.9 | 45 | 141 | 149.3384 | 93.3295 | JAGUARES | CRUZ IVAN RINCON GAMEZ | 1598 | 8 | 0 | 0.051
FRAM01 | 91802 | 07/07/2026 | 17:41:28 | 18:29:31 | Turno2 | A 572-50 VIGA | 0 | 30.4 | 54200 | 0 | 364.9291 | 107 | 46.6 | 0 | 150 | 3.7 | 102 | 0 | 0 | 0 | 0 | 0 | 2230 | 1810 | 0 |  | 0 |  | 2 |  | 0 | 938 | 0 | 0 | 0 | 0 | 0 |  | 0 | 0 | 30 | 138 | 148.522 | 0 | JAGUARES | CRUZ IVAN RINCON GAMEZ | 1603 | 9 | 0 | 0.062
FRAM01 | 91803 | 07/07/2026 | 18:29:31 | 19:07:20 | Turno2 | A 572-50 VIGA | 149.4 | 26.7 | 46300 | 310 | 337.8058 | 104 | 36.9 | 4139 | 154 | 5.4 | 116 | 141 | 1864 | 0 | 0 | 0 | 1990 | 1040 | 0 |  | 3030 |  | 2 |  | 1636 | 979 | 1571 | 291 | 0 | 2 | 0 |  | 0 | 4 | 20 | 138 | 137.061 | 91.71333 | JAGUARES | CRUZ IVAN RINCON GAMEZ | 1595 | 8 | 0 | 0.068
FRAM01 | 91804 | 08/07/2026 | 00:59:16 | 02:52:34 | Turno1 | A 572 MA 50 Protocolo | 190 | 49.6 | 77700 | 409 | 353.8267 | 94.1 | 233.9 | 5049 | 101 | 1.9 | 88 | 78 | 2242 | 0 | 0 | 0 | 1480 | 3220 | 0 |  | 4700 |  | 3 |  | 1642 | 1116 | 1649 | 1116 | 0 | 4 | 0 |  | 30.9 | 5 | 0 | 147 | 219.59904 | 115.5784 | JAGUARES | CRUZ IVAN RINCON GAMEZ | 1557 | 7 | 0 | 0.174
FRAM01 | 91805 | 08/07/2026 | 02:52:34 | 03:38:30 | Turno1 | A572-65 VIGA V | 172.5 | 34.8 | 62500 | 362 | 752.2471 | 107.8 | 45.8 | 5624 | 161 | 2.9 | 94 | 72 | 2790 | 0 | 0 | 0 | 2060 | 1530 | 0 |  | 3590 |  | 5 |  | 1637 | 1072 | 1615 | 797 | 0 | 5 | 0 | 10.3 | 0 | 4.5 | 40 | 143 | 83.0844 | 48.16878 | AZTECAS | EFRAIN HECTOR ANDRADE ORDAZ | 1602 | 7 | 0 | 0.163
FRAM01 | 91806 | 08/07/2026 | 03:38:30 | 04:17:45 | Turno1 | A572-65 VIGA V | 169.5 | 28.8 | 52400 | 309 | 427.2375 | 109.2 | 39.3 | 4586 | 159 | 5.5 | 116 | 73 | 2195 | 0 | 0 | 0 | 2060 | 1430 | 0 |  | 3490 |  | 2 |  | 1667 | 1074 | 1621 | 915 | 0 | 2 | 0 | 10.7 | 28.2 | 4 | 50 | 137 | 122.6484 | 72.37004 | AZTECAS | EFRAIN HECTOR ANDRADE ORDAZ | 1542 | 9 | 0 | 0.163
FRAM01 | 91807 | 08/07/2026 | 04:17:45 | 04:54:29 | Turno1 | A572-50 VIGA V | 167.1 | 30.2 | 56700 | 339 | 347.3631 | 112.6 | 36.5 | 3420 | 113 | 5.8 | 113 | 0 | 2729 | 0 | 0 | 0 | 2060 | 1430 | 0 |  | 3490 |  | 3 |  | 1623 | 879 | 1610 | 714 | 0 | 3 | 0 | 8.9 | 0 | 4 | 45 | 139 | 163.22976 | 97.67336 | AZTECAS | EFRAIN HECTOR ANDRADE ORDAZ | 1560 | 20 | 0 | 0.063
FRAM01 | 91808 | 08/07/2026 | 04:54:29 | 06:00:23 | Turno1 | A572-50 VIGA V | 169.2 | 36.4 | 67700 | 400 | 414.7528 | 111.5 | 65.8 | 5253 | 144 | 1.9 | 86 | 0 | 3310 | 0 | 0 | 0 | 2060 | 1430 | 0 |  | 3490 |  | 5 |  | 1634 | 913 | 1632 | 913 | 0 | 11 | 0 | 19.5 | 0 | 4.5 | 60 | 144 | 163.22976 | 96.45895 | AZTECAS | EFRAIN HECTOR ANDRADE ORDAZ | 1586 | 8 | 0 | 0.064
FRAM01 | 91809 | 08/07/2026 | 06:00:23 | 06:39:15 | Turno1 | A572-50 VIGA V | 158.5 | 28.5 | 52300 | 330 | 347.8707 | 110.1 | 38.3 | 4439 | 155 | 4.6 | 108 | 70 | 1562 | 0 | 0 | 0 | 2060 | 1430 | 0 |  | 3490 |  | 3 |  | 1632 | 913 | 1621 | 802 | 0 | 3 | 0 | 9.9 | 30.5 | 3.4 | 60 | 142 | 150.3432 | 94.84956 | AZTECAS | EFRAIN HECTOR ANDRADE ORDAZ | 1553 | 7 | 0 | 0.065
FRAM01 | 91810 | 08/07/2026 | 06:39:15 | 07:20:54 | Turno1 | A572-50 VIGA V | 159.5 | 30 | 56500 | 354 | 352.7333 | 113 | 40.8 | 4379 | 145 | 3.8 | 101 | 0 | 2699 | 0 | 0 | 0 | 2060 | 1430 | 0 |  | 3490 |  | 3 |  | 1621 | 802 | 1579 | 519 | 0 | 3 | 0 | 11.5 | 0 | 4.2 | 60 | 135 | 160.17768 | 100.4551 | AZTECAS | EFRAIN HECTOR ANDRADE ORDAZ | 1578 | 7 | 0 | 0.062
FRAM01 | 91811 | 08/07/2026 | 07:20:54 | 07:59:12 | Turno1 | A572-50 VIGA V | 157.3 | 28 | 52600 | 334 | 346.0501 | 112.8 | 38.4 | 4231 | 151 | 4.6 | 108 | 0 | 2496 | 0 | 0 | 0 | 2060 | 1430 | 0 |  | 3490 |  | 3 |  | 1638 | 899 | 1630 | 688 | 0 | 4 | 0 | 10.2 | 0 | 4.1 | 55 | 140 | 152.00112 | 95.52189 | AZTECAS | EFRAIN HECTOR ANDRADE ORDAZ | 1602 | 25 | 0 | 0.057
FRAM01 | 91812 | 08/07/2026 | 07:59:12 | 08:44:33 | Turno2 | A572-50 VIGA V | 166 | 36.5 | 65800 | 396 | 406.0183 | 108.2 | 44.9 | 5493 | 150 | 1.9 | 85 | 0 | 3718 | 0 | 0 | 0 | 2060 | 1430 | 0 |  | 3490 |  | 2 |  | 1676 | 973 | 1611 | 758 | 0 | 5 | 0 | 10 | 0 | 3.5 | 60 | 142 | 162.06168 | 99.48538 | JAGUARES | CRUZ IVAN RINCON GAMEZ | 1560 | 5 | 0 | 0.063
FRAM01 | 91813 | 08/07/2026 | 08:44:33 | 09:29:18 | Turno2 | A572-50 VIGA V | 163.6 | 31.6 | 58700 | 359 | 451.5524 | 111.6 | 44 | 5176 | 163 | 3.1 | 96 | 68 | 2595 | 0 | 0 | 0 | 2380 | 1640 | 0 |  | 4020 |  | 3 |  | 1648 | 986 | 1635 | 760 | 0 | 5 | 0 | 10.1 | 30.7 | 3.6 | 55 | 130 | 129.996 | 79.2388 | JAGUARES | CRUZ IVAN RINCON GAMEZ | 1570 | 8 | 0 | 0.063
FRAM01 | 91814 | 08/07/2026 | 09:29:18 | 10:15:40 | Turno2 | A572-50 VIGA V | 0 | 24.1 | 55700 | 0 | 378.0659 | 113.7 | 33.2 | 3591 | 163 | 3.9 | 96 | 0 | 2156 | 0 | 0 | 0 | 2670 | 1640 | 0 |  | 4310 |  | 4 |  | 1652 | 905 | 1622 | 905 | 0 | 4 | 0 | 9.6 | 0 | 0 | 50 | 141 | 147.3288 | 0 | JAGUARES | CRUZ IVAN RINCON GAMEZ | 1526 | 4 | 0 | 0.085
FRAM01 | 91815 | 08/07/2026 | 10:15:40 | 11:33:59 | Turno2 | A572-50 VIGA V | 0 | 37.4 | 68000 | 0 | 509.1468 | 109 | 78.5 | 0 | 151 | 0.9 | 103 | 0 | 0 | 0 | 0 | 0 | 2380 | 1540 | 0 |  | 0 |  | 4 |  | 0 | 905 | 0 | 0 | 0 | 0 | 0 | 11.3 | 0 | 0 | 60 | 138 | 133.55676 | 0 | JAGUARES | CRUZ IVAN RINCON GAMEZ | 1569 | 13 | 0 | 0.064
FRAM01 | 91816 | 08/07/2026 | 11:33:59 | 12:07:08 | Turno2 | A572-50 VIGA V | 157.4 | 26.2 | 48600 | 309 | 329.0329 | 111.2 | 32.5 | 3932 | 149 | 6 | 119 | 0 | 2558 | 0 | 0 | 0 | 2360 | 1630 | 0 |  | 3990 |  | 3 |  | 1635 | 1013 | 1655 | 1013 | 0 | 2 | 0 | 10.4 | 0 | 3.2 | 55 | 139 | 147.7056 | 93.84569 | JAGUARES | CRUZ IVAN RINCON GAMEZ | 1566 | 7 | 0 | 0.071
FRAM01 | 91817 | 08/07/2026 | 12:07:08 | 12:47:40 | Turno2 | A572-50 VIGA V | 158.8 | 28.3 | 52300 | 329 | 377.6882 | 110.9 | 39.8 | 4354 | 153 | 4.7 | 109 | 0 | 2806 | 0 | 0 | 0 | 2160 | 1820 | 0 |  | 3980 |  | 3 |  | 1655 | 1013 | 1606 | 674 | 0 | 4 | 0 | 11.2 | 0 | 3.4 | 55 | 141 | 138.474 | 87.21782 | JAGUARES | CRUZ IVAN RINCON GAMEZ | 1553 | 5 | 0 | 0.074
FRAM01 | 91818 | 08/07/2026 | 12:47:40 | 13:47:32 | Turno2 | A572-50 VIGA V | 159.3 | 28.2 | 52600 | 330 | 320.139 | 111.9 | 60 | 4547 | 161 | 4.5 | 107 | 67 | 2379 | 0 | 0 | 0 | 1970 | 2220 | 0 |  | 4190 |  | 3 |  | 1620 | 835 | 1620 | 835 | 0 | 1 | 0 | 11.3 | 0 | 3.4 | 65 | 134 | 164.30364 | 103.1436 | JAGUARES | CRUZ IVAN RINCON GAMEZ | 1553 | 5 | 0 | 0.08
FRAM01 | 91819 | 08/07/2026 | 13:47:32 | 14:29:18 | Turno2 | A572-50 VIGA V | 157.5 | 29.2 | 53000 | 337 | 343.8655 | 109 | 41.9 | 4921 | 168 | 3.9 | 103 | 0 | 2903 | 0 | 0 | 0 | 1970 | 2220 | 0 |  | 4190 |  | 3 |  | 1631 | 963 | 1619 | 751 | 0 | 5 | 0 | 11.3 | 0 | 3.2 | 50 | 141 | 154.13004 | 97.8678 | JAGUARES | CRUZ IVAN RINCON GAMEZ | 1574 | 15 | 0 | 0.078
FRAM01 | 91820 | 08/07/2026 | 14:29:18 | 15:10:17 | Turno2 | A572-50 VIGA V | 160.4 | 30.5 | 56100 | 350 | 373.1462 | 110.5 | 41.1 | 4673 | 153 | 3.7 | 101 | 0 | 3156 | 0 | 0 | 0 | 1960 | 2220 | 0 |  | 4180 |  | 2 |  | 1629 | 1199 | 1653 | 1199 | 0 | 4 | 0 | 10.6 | 0 | 3.4 | 50 | 141 | 150.3432 | 93.72258 | JAGUARES | CRUZ IVAN RINCON GAMEZ | 1553 | 5 | 0 | 0.077
FRAM01 | 91821 | 08/07/2026 | 15:10:17 | 23:43:08 | Turno2 | A-36 G5 | 0 | 23.8 | 47300 | 0 | 317.6386 | 107.8 | 86.1 | 3601 | 153 | 2.7 | 101 | 74 | 1589 | 0 | 0 | 0 | 2070 | 2320 | 0 |  | 4390 |  |  |  | 0 | 1112 | 0 | 0 | 0 | 0 | 0 | 10 | 0 | 0 |  | 141 | 148.91136 | 0 | AZTECAS | EFRAIN HECTOR ANDRADE ORDAZ | 1581 | 8 | 0 | 0.15
FRAM01 | 91822 | 09/07/2026 | 23:43:08 | 00:17:45 | Turno1 | A-36 G5 | 140.7 | 25.5 | 47900 | 340 | 310.7639 | 112.5 | 34.7 | 3747 | 146 | 4.4 | 106 | 0 | 2002 | 0 | 0 | 0 | 2930 | 2400 | 0 |  | 5330 |  |  |  | 1652 | 948 | 1648 | 948 | 0 | 3 | 0 |  | 31.2 | 3.3 |  | 144 | 154.13632 | 109.5364 | AZTECAS | EFRAIN HECTOR ANDRADE ORDAZ | 1562 | 14 | 0 | 0.134
FRAM01 | 91823 | 09/07/2026 | 00:17:45 | 00:59:51 | Turno1 | A-36 G5 | 139.6 | 28.3 | 53400 | 383 | 335.0877 | 113.3 | 42.2 | 4139 | 146 | 2.5 | 92 | 0 | 2230 | 0 | 0 | 0 | 2920 | 2400 | 0 |  | 5320 |  |  |  | 1648 | 885 | 1664 | 592 | 0 | 4 | 0 |  | 30.8 | 3.8 |  | 139 | 159.36128 | 114.163 | AZTECAS | EFRAIN HECTOR ANDRADE ORDAZ | 1574 | 19 | 0 | 0.148
FRAM01 | 91824 | 09/07/2026 | 00:59:51 | 01:34:54 | Turno1 | A-36 G5 | 156.2 | 27.9 | 53300 | 341 | 329.0656 | 114.5 | 34.9 | 4062 | 145 | 4.5 | 107 | 0 | 1758 | 0 | 0 | 0 | 2920 | 2400 | 0 |  | 5320 |  |  |  | 1664 | 592 | 1599 | 0 | 0 | 4 | 0 |  | 31.1 | 3.4 |  | 147 | 161.97376 | 103.6951 | AZTECAS | EFRAIN HECTOR ANDRADE ORDAZ | 1541 | 19 | 0 | 0.154
FRAM01 | 91825 | 09/07/2026 | 01:34:54 | 02:18:44 | Turno1 | A-36 G5 | 157.4 | 31.7 | 60400 | 384 | 296.4076 | 114.4 | 43.7 | 4605 | 145 | 2.5 | 92 | 0 | 2434 | 0 | 0 | 0 | 2920 | 2400 | 0 |  | 5320 |  |  |  | 1624 | 617 | 1671 | 615 | 0 | 6 | 0 |  | 0 | 3.7 |  | 138 | 203.77344 | 129.4827 | AZTECAS | EFRAIN HECTOR ANDRADE ORDAZ | 1553 | 5 | 0 | 0.149
FRAM01 | 91826 | 09/07/2026 | 02:18:44 | 03:38:57 | Turno1 | 1018 SAE | 159.4 | 29.6 | 56300 | 353 | 598.6223 | 114.1 | 80.3 | 4325 | 146 | 3.9 | 102 | 0 | 2296 | 0 | 0 | 0 | 2390 | 2080 | 0 |  | 4470 |  |  |  | 1671 | 615 | 1608 | 593 | 0 | 2 | 0 | 0 | 29.1 | 4.5 |  | 150 | 94.04928 | 59.01983 | AZTECAS | EFRAIN HECTOR ANDRADE ORDAZ | 1551 | 6 | 0 | 0.141
FRAM01 | 91827 | 09/07/2026 | 03:38:57 | 04:19:28 | Turno1 | 1018 SAE | 155.7 | 28.9 | 55200 | 355 | 370.6903 | 114.5 | 40.1 | 4228 | 146 | 3.8 | 101 | 0 | 2193 | 0 | 0 | 0 | 2380 | 1990 | 0 |  | 4370 |  |  |  | 1656 | 832 | 1597 | 606 | 0 | 2 | 0 | 0 | 32.1 | 3.7 |  | 137 | 148.91136 | 95.64791 | AZTECAS | EFRAIN HECTOR ANDRADE ORDAZ | 1534 | 16 | 0 | 0.17
FRAM01 | 91828 | 09/07/2026 | 04:19:28 | 04:54:58 | Turno1 | 1018 SAE | 156.2 | 28.6 | 54400 | 348 | 352.9343 | 114.1 | 35.6 | 4584 | 160 | 3.7 | 101 | 0 | 2350 | 0 | 0 | 0 | 2390 | 2010 | 0 |  | 4400 |  |  |  | 1617 | 845 | 1632 | 845 | 0 | 3 | 0 |  | 30.7 | 3.1 |  | 143 | 154.13632 | 98.69967 | AZTECAS | EFRAIN HECTOR ANDRADE ORDAZ | 1559 | 15 | 0 | 0.144
FRAM01 | 91829 | 09/07/2026 | 04:54:58 | 05:41:49 | Turno1 | 1018 SAE | 152.9 | 34 | 64300 | 420 | 431.8005 | 113.4 | 47 | 4954 | 145 | 1.2 | 81 | 0 | 3698 | 0 | 0 | 0 | 2390 | 1990 | 0 |  | 4380 |  |  |  | 1632 | 845 | 1605 | 657 | 0 | 7 | 0 |  | 0 | 3.4 |  | 134 | 148.91136 | 97.36969 | AZTECAS | EFRAIN HECTOR ANDRADE ORDAZ | 1568 | 7 | 0 | 0.142
FRAM01 | 91830 | 09/07/2026 | 05:41:49 | 06:57:26 | Turno1 | 1018 SAE | 155.2 | 32.2 | 59100 | 381 | 443.5722 | 110 | 75.7 | 4784 | 148 | 2.5 | 91 | 0 | 2149 | 0 | 0 | 0 | 2380 | 1930 | 0 |  | 4310 |  |  |  | 1640 | 915 | 1601 | 781 | 0 | 4 | 0 |  | 0 | 4.2 |  | 144 | 133.23648 | 80.58138 | AZTECAS | EFRAIN HECTOR ANDRADE ORDAZ | 1558 | 9 | 0 | 0.156
FRAM01 | 91831 | 09/07/2026 | 06:57:26 | 07:38:14 | Turno1 | 1018 SAE | 187 | 29 | 54400 | 291 |  | 112.4 | 39.9 | 4360 | 150 | 7.2 | 128 | 0 | 1930 | 0 | 0 | 0 | 2390 | 1830 | 0 |  | 4220 |  |  |  | 1624 | 886 | 1624 | 886 | 0 | 1 | 0 |  | 0 | 3.3 |  | 146 |  |  | AZTECAS | EFRAIN HECTOR ANDRADE ORDAZ | 1561 | 7 | 0 | 0.172
FRAM01 | 91832 | 09/07/2026 | 07:38:14 | 08:34:15 | Turno2 | 1015 VAR T | 160.2 | 30 | 55600 | 347 | 380.0439 | 111.3 | 56.1 | 5784 | 193 | 3.1 | 94 | 0 | 2514 | 0 | 0 | 0 | 1770 | 3610 | 0 |  | 5380 |  |  |  | 1623 | 712 | 1664 | 681 | 0 | 7 | 0 | 53.4 | 0 | 3.5 |  | 143 | 146.29888 | 91.31352 | AZTECAS | EFRAIN HECTOR ANDRADE ORDAZ | 1528 | 14 | 0 | 0.057
FRAM01 | 91833 | 09/07/2026 | 08:34:15 | 00:36:15 | Turno2 | 1015 VAR T | 0 | 6.1 | 65000 | 0 | 452.3741 | 104.6 | 23.9 | 586 | 193 | 1.5 | 94 | 0 | 472 |  |  |  | 230 | 310 | 0 |  | 540 |  |  |  | 0 | 1167 | 0 | 0 | 0 | 0 | 0 |  | 0 | 0 |  | 155 | 143.6864 | 0 | JAGUARES |  | 1541 | 15 | 0 | 0.057
FRAM01 | 91834 | 10/07/2026 | 00:36:15 | 02:57:42 | Turno1 | 1512 - S3 | 156.9 | 41.4 | 72200 | 460 |  | 104.7 | 142.1 | 8419 | 203 | 0 | 58 | 0 | 5056 |  |  |  | 1780 | 7640 | 0 |  | 9420 |  |  |  | 1650 | 984 | 1636 | 984 | 0 | 21 | 0 | 54.5 |  | 5 |  | 151 |  |  |  |  | 1557 | 18 | 0 | 0.031
FRAM01 | 91835 | 10/07/2026 | 02:57:42 |  | Turno1 |  | 0 | 24.3 |  | 0 |  |  |  | 6034 | 203 |  | 58 | 0 | 2452 |  |  |  | 1880 | 5300 | 0 |  | 7180 |  |  |  | 1633 | 1174 | 1564 | 893 | 0 | 14 | 0 |  |  | 0 |  |  |  | 0 | [5 empty] | 0.077